## 实测幅度
angle | A | A_sd | n_scans | center | Imax_A | source
0 | 0.164785 |  | 1 | 16.9658075 | 0.04 | 实测
45 | 0.851626 |  | 1 | 4.036027 | 0.03 | 实测
75 | 0.696391 |  | 1 | -2.2622295 | 0.035 | 实测
90 | 0.01302375 | 0.00268312 | 2 | 1.15875013 | 0.0375 | 实测
105 | 0.00891245 | 0.00314896 | 2 | -0.14835928 | 0.0425 | 实测
120 | 0.0094048 | 0.00188076 | 2 | -0.4129186 | 0.0375 | 实测
135 | 0.0085583 | 0.00185297 | 2 | -0.63950152 | 0.0375 | 实测
150 | 0.0077107 |  | 1 | 0.44897845 | 0.035 | 实测
165 | 0.0096845 |  | 1 | 1.22130725 | 0.035 | 实测

## 单次扫描幅度
angle | file | A | center | MAD | Imax_A | source | pair
0 | UNTITLED.opju | 0.164785 | 16.9658075 | 0.04099389 | 0.04 | 实测 | Book2_A/Book2_B ¦ Book3_A/Book3_B
45 | 0.03循环.opju | 0.851626 | 4.036027 | 0.001007427 | 0.03 | 实测 | Book1_A/Book1_B:branch1 ¦ Book1_A/Book1_B:branch2
75 | 0.035循环.opju | 0.696391 | -2.2622295 | 0.0287157381 | 0.035 | 实测 | Book1_A/Book1_B:branch1 ¦ Book1_A/Book1_B:branch2
90 | 0.035循环.opju | 0.014921 | 1.1611375 | 0.0001289862 | 0.035 | 实测 | Book1_A/Book1_B:branch1 ¦ Book1_A/Book1_B:branch2
90 | 0.04循环.opju | 0.0111265 | 1.15636275 | 0.0001093417 | 0.04 | 实测 | Book1_A/Book1_B:branch1 ¦ Book1_A/Book1_B:branch2
105 | 0.045循环.opju | 0.0066858 | -0.1490976 | 9.392271e-05 | 0.045 | 实测 | A00450045_A/A00450045_B ¦ A450045_A/A450045_B
105 | 0.04循环.opju | 0.0111391 | -0.14762095 | 0.0002208333 | 0.04 | 实测 | Book1_A/Book1_B:branch1 ¦ Book1_A/Book1_B:branch2
120 | 0.035循环.opju | 0.0080749 | -0.41333925 | 0.0001286156 | 0.035 | 实测 | Book1_A/Book1_B:branch1 ¦ Book1_A/Book1_B:branch2
120 | 0.0368循环.opju | 0.0107347 | -0.41249795 | 0.0001928121 | 0.04 | 实测 | Book1_B/Book1_B ¦ Book1_B/Book1_B
135 | 0.035循环.opju | 0.00986855 | -0.636036275 | 0.0001763923 | 0.035 | 实测 | Book1_A/Book1_B:branch1 ¦ Book1_A/Book1_B:branch2
135 | 0.04循环.opju | 0.00724805 | -0.642966775 | 0.0002063779 | 0.04 | 实测 | Book1_A/Book1_B:branch1 ¦ Book1_A/Book1_B:branch2
150 | 0.035循环.opju | 0.0077107 | 0.44897845 | 0.0003812506 | 0.035 | 实测 | Book1_A/Book1_B:branch1 ¦ Book1_A/Book1_B:branch2
165 | UNTITLED.opju | 0.0096845 | 1.22130725 | 0.000126021 | 0.035 | 实测 | Book1_A/Book1_B:branch1 ¦ Book1_A/Book1_B:branch2

## 角度模型
angle_deg | A_model_PCHIP | A_model_halfwave_sin2 | source
0 | 0.164785 | 0.009158625 | 实测
1 | 0.1921034 | 0.0422736 | 模型预测
2 | 0.2190013 | 0.07534823 | 模型预测
3 | 0.2454697 | 0.1083422 | 模型预测
4 | 0.2714999 | 0.1412154 | 模型预测
5 | 0.2970828 | 0.1739276 | 模型预测
6 | 0.3222096 | 0.2064391 | 模型预测
7 | 0.3468714 | 0.2387103 | 模型预测
8 | 0.3710594 | 0.2707018 | 模型预测
9 | 0.3947645728 | 0.3023746 | 模型预测
10 | 0.4179781 | 0.3336902 | 模型预测
11 | 0.4406911 | 0.3646104 | 模型预测
12 | 0.4628946 | 0.3950975 | 模型预测
13 | 0.4845798 | 0.4251145 | 模型预测
14 | 0.5057378 | 0.4546246 | 模型预测
15 | 0.5263596 | 0.48359205 | 模型预测
16 | 0.5464365 | 0.5119814 | 模型预测
17 | 0.5659595 | 0.5397582 | 模型预测
18 | 0.5849196544 | 0.5668886 | 模型预测
19 | 0.6033082 | 0.5933394 | 模型预测
20 | 0.6211161 | 0.6190785 | 模型预测
21 | 0.6383346 | 0.6440745 | 模型预测
22 | 0.6549547 | 0.6682969 | 模型预测
23 | 0.6709676 | 0.6917163 | 模型预测
24 | 0.6863644 | 0.7143041 | 模型预测
25 | 0.7011362 | 0.7360328 | 模型预测
26 | 0.715274 | 0.7568759 | 模型预测
27 | 0.7287690496 | 0.776808 | 模型预测
28 | 0.7416124 | 0.7958049 | 模型预测
29 | 0.7537952 | 0.8138434 | 模型预测
30 | 0.7653085 | 0.8309014 | 模型预测
31 | 0.7761434 | 0.8469583 | 模型预测
32 | 0.7862911 | 0.8619945 | 模型预测
33 | 0.7957427 | 0.8759916 | 模型预测
34 | 0.8044892 | 0.8889326 | 模型预测
35 | 0.8125218 | 0.9008018 | 模型预测
36 | 0.8198315632 | 0.9115846 | 模型预测
37 | 0.8264096 | 0.921268 | 模型预测
38 | 0.8322471 | 0.9298401 | 模型预测
39 | 0.8373351 | 0.9372905 | 模型预测
40 | 0.8416647 | 0.9436101 | 模型预测
41 | 0.8452271 | 0.9487912 | 模型预测
42 | 0.8480133 | 0.9528275 | 模型预测
43 | 0.8500144 | 0.9557141 | 模型预测
44 | 0.8512216 | 0.9574475 | 模型预测
45 | 0.851626 | 0.958025475 | 实测
46 | 0.8514486 | 0.9574475 | 模型预测
47 | 0.8509169 | 0.9557141 | 模型预测
48 | 0.8500321 | 0.9528275 | 模型预测
49 | 0.8487952 | 0.9487912 | 模型预测
50 | 0.8472071 | 0.9436101 | 模型预测
51 | 0.8452689 | 0.9372905 | 模型预测
52 | 0.8429817 | 0.9298401 | 模型预测
53 | 0.8403464 | 0.921268 | 模型预测
54 | 0.8373641 | 0.9115846 | 模型预测
55 | 0.8340358 | 0.9008018 | 模型预测
56 | 0.8303625 | 0.8889326 | 模型预测
57 | 0.8263453 | 0.8759916 | 模型预测
58 | 0.8219852 | 0.8619945 | 模型预测
59 | 0.8172832 | 0.8469583 | 模型预测
60 | 0.8122403 | 0.8309014 | 模型预测
61 | 0.8068576 | 0.8138434 | 模型预测
62 | 0.8011361 | 0.7958049 | 模型预测
63 | 0.7950768 | 0.776808 | 模型预测
64 | 0.7886807 | 0.7568759 | 模型预测
65 | 0.7819489 | 0.7360328 | 模型预测
66 | 0.7748824 | 0.7143041 | 模型预测
67 | 0.7674822 | 0.6917163 | 模型预测
68 | 0.7597493 | 0.6682969 | 模型预测
69 | 0.7516848 | 0.6440745 | 模型预测
70 | 0.7432897 | 0.6190785 | 模型预测
71 | 0.734565 | 0.5933394 | 模型预测
72 | 0.7255118 | 0.5668886 | 模型预测
73 | 0.716131 | 0.5397582 | 模型预测
74 | 0.7064238 | 0.5119814 | 模型预测
75 | 0.696391 | 0.48359205 | 实测
76 | 0.6824756 | 0.4546246 | 模型预测
77 | 0.661509 | 0.4251145 | 模型预测
78 | 0.6340752 | 0.3950975 | 模型预测
79 | 0.6007583 | 0.3646104 | 模型预测
80 | 0.5621424 | 0.3336902 | 模型预测
81 | 0.5188114 | 0.3023746 | 模型预测
82 | 0.4713495 | 0.2707018 | 模型预测
83 | 0.4203406 | 0.2387103 | 模型预测
84 | 0.3663689 | 0.2064391 | 模型预测
85 | 0.3100182 | 0.1739276 | 模型预测
86 | 0.2518728 | 0.1412154 | 模型预测
87 | 0.1925166 | 0.1083422 | 模型预测
88 | 0.1325337 | 0.07534823 | 模型预测
89 | 0.07250803 | 0.0422736 | 模型预测
90 | 0.01302375 | 0.009158625 | 实测
91 | 0.012766075 | 0.009158625 | 模型预测
92 | 0.0125084 | 0.009158625 | 模型预测
93 | 0.012250725 | 0.009158625 | 模型预测
94 | 0.01199305 | 0.009158625 | 模型预测
95 | 0.011735375 | 0.009158625 | 模型预测
96 | 0.0114777 | 0.009158625 | 模型预测
97 | 0.011220025 | 0.009158625 | 模型预测
98 | 0.01096235 | 0.009158625 | 模型预测
99 | 0.010704675 | 0.009158625 | 模型预测
100 | 0.010447 | 0.009158625 | 模型预测
101 | 0.010189325 | 0.009158625 | 模型预测
102 | 0.00993165 | 0.009158625 | 模型预测
103 | 0.009673975 | 0.009158625 | 模型预测
104 | 0.0094163 | 0.009158625 | 模型预测
105 | 0.009158625 | 0.009158625 | 实测
106 | 0.009158625 | 0.009158625 | 模型预测
107 | 0.009158625 | 0.009158625 | 模型预测
108 | 0.009158625 | 0.009158625 | 模型预测
109 | 0.009158625 | 0.009158625 | 模型预测
110 | 0.009158625 | 0.009158625 | 模型预测
111 | 0.009158625 | 0.009158625 | 模型预测
112 | 0.009158625 | 0.009158625 | 模型预测
113 | 0.009158625 | 0.009158625 | 模型预测
114 | 0.009158625 | 0.009158625 | 模型预测
115 | 0.009158625 | 0.009158625 | 模型预测
116 | 0.009158625 | 0.009158625 | 模型预测
117 | 0.009158625 | 0.009158625 | 模型预测
118 | 0.009158625 | 0.009158625 | 模型预测
119 | 0.009158625 | 0.009158625 | 模型预测
120 | 0.009158625 | 0.009158625 | 实测
121 | 0.009158625 | 0.009158625 | 模型预测
122 | 0.009158625 | 0.009158625 | 模型预测
123 | 0.009158625 | 0.009158625 | 模型预测
124 | 0.009158625 | 0.009158625 | 模型预测
125 | 0.009158625 | 0.009158625 | 模型预测
126 | 0.009158625 | 0.009158625 | 模型预测
127 | 0.009158625 | 0.009158625 | 模型预测
128 | 0.009158625 | 0.009158625 | 模型预测
129 | 0.009158625 | 0.009158625 | 模型预测
130 | 0.009158625 | 0.009158625 | 模型预测
131 | 0.009158625 | 0.009158625 | 模型预测
132 | 0.009158625 | 0.009158625 | 模型预测
133 | 0.009158625 | 0.009158625 | 模型预测
134 | 0.009158625 | 0.009158625 | 模型预测
135 | 0.009158625 | 0.009158625 | 实测
136 | 0.009158625 | 0.009158625 | 模型预测
137 | 0.009158625 | 0.009158625 | 模型预测
138 | 0.009158625 | 0.009158625 | 模型预测
139 | 0.009158625 | 0.009158625 | 模型预测
140 | 0.009158625 | 0.009158625 | 模型预测
141 | 0.009158625 | 0.009158625 | 模型预测
142 | 0.009158625 | 0.009158625 | 模型预测
143 | 0.009158625 | 0.009158625 | 模型预测
144 | 0.009158625 | 0.009158625 | 模型预测
145 | 0.009158625 | 0.009158625 | 模型预测
146 | 0.009158625 | 0.009158625 | 模型预测
147 | 0.009158625 | 0.009158625 | 模型预测
148 | 0.009158625 | 0.009158625 | 模型预测
149 | 0.009158625 | 0.009158625 | 模型预测
150 | 0.009158625 | 0.009158625 | 实测
151 | 0.009158625 | 0.009158625 | 模型预测
152 | 0.009158625 | 0.009158625 | 模型预测
153 | 0.009158625 | 0.009158625 | 模型预测
154 | 0.009158625 | 0.009158625 | 模型预测
155 | 0.009158625 | 0.009158625 | 模型预测
156 | 0.009158625 | 0.009158625 | 模型预测
157 | 0.009158625 | 0.009158625 | 模型预测
158 | 0.009158625 | 0.009158625 | 模型预测
159 | 0.009158625 | 0.009158625 | 模型预测
160 | 0.009158625 | 0.009158625 | 模型预测
161 | 0.009158625 | 0.009158625 | 模型预测
162 | 0.009158625 | 0.009158625 | 模型预测
163 | 0.009158625 | 0.009158625 | 模型预测
164 | 0.009158625 | 0.009158625 | 模型预测
165 | 0.009158625 | 0.009158625 | 实测

## 缺失角度预测
angle_deg | A_selected_model | A_halfwave_reference | source
15 | 0.5263596 | 0.48359205 | 模型预测（待实测验证）
30 | 0.7653085 | 0.8309014 | 模型预测（待实测验证）
60 | 0.8122403 | 0.8309014 | 模型预测（待实测验证）

## 预测回线_中心化
angle_deg | branch | point | I_A | R_centered_model | source
15 | 1 | 1 | 0.035 | 0.1434527 | 模型预测（模板为45°实测形状；无随机噪声）
15 | 1 | 2 | 0.0315 | -0.2310287 | 模型预测（模板为45°实测形状；无随机噪声）
15 | 1 | 3 | 0.028 | -0.2121246 | 模型预测（模板为45°实测形状；无随机噪声）
15 | 1 | 4 | 0.0245 | -0.2502654 | 模型预测（模板为45°实测形状；无随机噪声）
15 | 1 | 5 | 0.021 | -0.2554936 | 模型预测（模板为45°实测形状；无随机噪声）
15 | 1 | 6 | 0.0175 | -0.263851 | 模型预测（模板为45°实测形状；无随机噪声）
15 | 1 | 7 | 0.014 | -0.2633146 | 模型预测（模板为45°实测形状；无随机噪声）
15 | 1 | 8 | 0.0105 | -0.2627985 | 模型预测（模板为45°实测形状；无随机噪声）
15 | 1 | 9 | 0.007 | -0.2627212 | 模型预测（模板为45°实测形状；无随机噪声）
15 | 1 | 10 | 0.0035 | -0.2621711 | 模型预测（模板为45°实测形状；无随机噪声）
15 | 1 | 11 | 0 | -0.2629419 | 模型预测（模板为45°实测形状；无随机噪声）
15 | 1 | 12 | -0.0035 | -0.2632812 | 模型预测（模板为45°实测形状；无随机噪声）
15 | 1 | 13 | -0.007 | -0.2632905 | 模型预测（模板为45°实测形状；无随机噪声）
15 | 1 | 14 | -0.0105 | -0.2629443 | 模型预测（模板为45°实测形状；无随机噪声）
15 | 1 | 15 | -0.014 | -0.2631798 | 模型预测（模板为45°实测形状；无随机噪声）
15 | 1 | 16 | -0.0175 | -0.2646996 | 模型预测（模板为45°实测形状；无随机噪声）
15 | 1 | 17 | -0.021 | -0.2718377 | 模型预测（模板为45°实测形状；无随机噪声）
15 | 1 | 18 | -0.0245 | -0.2970497 | 模型预测（模板为45°实测形状；无随机噪声）
15 | 1 | 19 | -0.028 | -0.1903119 | 模型预测（模板为45°实测形状；无随机噪声）
15 | 1 | 20 | -0.0315 | -0.4273062 | 模型预测（模板为45°实测形状；无随机噪声）
15 | 1 | 21 | -0.035 | 0.2482956 | 模型预测（模板为45°实测形状；无随机噪声）
15 | 2 | 1 | -0.035 | 0.2482956 | 模型预测（模板为45°实测形状；无随机噪声）
15 | 2 | 2 | -0.0315 | 0.2482956 | 模型预测（模板为45°实测形状；无随机噪声）
15 | 2 | 3 | -0.028 | 0.2573972 | 模型预测（模板为45°实测形状；无随机噪声）
15 | 2 | 4 | -0.0245 | 0.2634147 | 模型预测（模板为45°实测形状；无随机噪声）
15 | 2 | 5 | -0.021 | 0.2619301 | 模型预测（模板为45°实测形状；无随机噪声）
15 | 2 | 6 | -0.0175 | 0.2625184934 | 模型预测（模板为45°实测形状；无随机噪声）
15 | 2 | 7 | -0.014 | 0.2615988 | 模型预测（模板为45°实测形状；无随机噪声）
15 | 2 | 8 | -0.0105 | 0.2630309 | 模型预测（模板为45°实测形状；无随机噪声）
15 | 2 | 9 | -0.007 | 0.2641644 | 模型预测（模板为45°实测形状；无随机噪声）
15 | 2 | 10 | -0.0035 | 0.2649469 | 模型预测（模板为45°实测形状；无随机噪声）
15 | 2 | 11 | 0 | 0.2632583 | 模型预测（模板为45°实测形状；无随机噪声）
15 | 2 | 12 | 0.0035 | 0.2640371 | 模型预测（模板为45°实测形状；无随机噪声）
15 | 2 | 13 | 0.007 | 0.2635575 | 模型预测（模板为45°实测形状；无随机噪声）
15 | 2 | 14 | 0.0105 | 0.2631798 | 模型预测（模板为45°实测形状；无随机噪声）
15 | 2 | 15 | 0.014 | 0.2619789 | 模型预测（模板为45°实测形状；无随机噪声）
15 | 2 | 16 | 0.0175 | 0.2563113 | 模型预测（模板为45°实测形状；无随机噪声）
15 | 2 | 17 | 0.021 | 0.2491887 | 模型预测（模板为45°实测形状；无随机噪声）
15 | 2 | 18 | 0.0245 | 0.2418164 | 模型预测（模板为45°实测形状；无随机噪声）
15 | 2 | 19 | 0.028 | 0.1729109 | 模型预测（模板为45°实测形状；无随机噪声）
15 | 2 | 20 | 0.0315 | 0.2274273 | 模型预测（模板为45°实测形状；无随机噪声）
15 | 2 | 21 | 0.035 | 0.1434527 | 模型预测（模板为45°实测形状；无随机噪声）
30 | 1 | 1 | 0.035 | 0.2085752 | 模型预测（模板为45°实测形状；无随机噪声）
30 | 1 | 2 | 0.0315 | -0.3359077 | 模型预测（模板为45°实测形状；无随机噪声）
30 | 1 | 3 | 0.028 | -0.3084218 | 模型预测（模板为45°实测形状；无随机噪声）
30 | 1 | 4 | 0.0245 | -0.3638771 | 模型预测（模板为45°实测形状；无随机噪声）
30 | 1 | 5 | 0.021 | -0.3714787 | 模型预测（模板为45°实测形状；无随机噪声）
30 | 1 | 6 | 0.0175 | -0.3836302 | 模型预测（模板为45°实测形状；无随机噪声）
30 | 1 | 7 | 0.014 | -0.3828501 | 模型预测（模板为45°实测形状；无随机噪声）
30 | 1 | 8 | 0.0105 | -0.3820998 | 模型预测（模板为45°实测形状；无随机噪声）
30 | 1 | 9 | 0.007 | -0.3819875 | 模型预测（模板为45°实测形状；无随机噪声）
30 | 1 | 10 | 0.0035 | -0.3811877 | 模型预测（模板为45°实测形状；无随机噪声）
30 | 1 | 11 | 0 | -0.3823083 | 模型预测（模板为45°实测形状；无随机噪声）
30 | 1 | 12 | -0.0035 | -0.3828016 | 模型预测（模板为45°实测形状；无随机噪声）
30 | 1 | 13 | -0.007 | -0.3828151 | 模型预测（模板为45°实测形状；无随机噪声）
30 | 1 | 14 | -0.0105 | -0.3823119 | 模型预测（模板为45°实测形状；无随机噪声）
30 | 1 | 15 | -0.014 | -0.3826542 | 模型预测（模板为45°实测形状；无随机噪声）
30 | 1 | 16 | -0.0175 | -0.384864 | 模型预测（模板为45°实测形状；无随机噪声）
30 | 1 | 17 | -0.021 | -0.3952424 | 模型预测（模板为45°实测形状；无随机噪声）
30 | 1 | 18 | -0.0245 | -0.4318999 | 模型预测（模板为45°实测形状；无随机噪声）
30 | 1 | 19 | -0.028 | -0.2767068 | 模型预测（模板为45°实测形状；无随机噪声）
30 | 1 | 20 | -0.0315 | -0.6212882 | 模型预测（模板为45°实测形状；无随机噪声）
30 | 1 | 21 | -0.035 | 0.3610131 | 模型预测（模板为45°实测形状；无随机噪声）
30 | 2 | 1 | -0.035 | 0.3610131 | 模型预测（模板为45°实测形状；无随机噪声）
30 | 2 | 2 | -0.0315 | 0.3610131 | 模型预测（模板为45°实测形状；无随机噪声）
30 | 2 | 3 | -0.028 | 0.3742465 | 模型预测（模板为45°实测形状；无随机噪声）
30 | 2 | 4 | -0.0245 | 0.3829957 | 模型预测（模板为45°实测形状；无随机噪声）
30 | 2 | 5 | -0.021 | 0.3808372 | 模型预测（模板为45°实测形状；无随机噪声）
30 | 2 | 6 | -0.0175 | 0.3816927 | 模型预测（模板为45°实测形状；无随机噪声）
30 | 2 | 7 | -0.014 | 0.3803555 | 模型预测（模板为45°实测形状；无随机噪声）
30 | 2 | 8 | -0.0105 | 0.3824377 | 模型预测（模板为45°实测形状；无随机噪声）
30 | 2 | 9 | -0.007 | 0.3840858 | 模型预测（模板为45°实测形状；无随机噪声）
30 | 2 | 10 | -0.0035 | 0.3852235 | 模型预测（模板为45°实测形状；无随机噪声）
30 | 2 | 11 | 0 | 0.3827684 | 模型预测（模板为45°实测形状；无随机噪声）
30 | 2 | 12 | 0.0035 | 0.3839007 | 模型预测（模板为45°实测形状；无随机噪声）
30 | 2 | 13 | 0.007 | 0.3832033 | 模型预测（模板为45°实测形状；无随机噪声）
30 | 2 | 14 | 0.0105 | 0.3826542 | 模型预测（模板为45°实测形状；无随机噪声）
30 | 2 | 15 | 0.014 | 0.3809082 | 模型预测（模板为45°实测形状；无随机噪声）
30 | 2 | 16 | 0.0175 | 0.3726676 | 模型预测（模板为45°实测形状；无随机噪声）
30 | 2 | 17 | 0.021 | 0.3623116 | 模型预测（模板为45°实测形状；无随机噪声）
30 | 2 | 18 | 0.0245 | 0.3515926 | 模型预测（模板为45°实测形状；无随机噪声）
30 | 2 | 19 | 0.028 | 0.2514064 | 模型预测（模板为45°实测形状；无随机噪声）
30 | 2 | 20 | 0.0315 | 0.3306713 | 模型预测（模板为45°实测形状；无随机噪声）
30 | 2 | 21 | 0.035 | 0.2085752 | 模型预测（模板为45°实测形状；无随机噪声）
60 | 1 | 1 | 0.035 | 0.2213659 | 模型预测（模板为45°实测形状；无随机噪声）
60 | 1 | 2 | 0.0315 | -0.3565069 | 模型预测（模板为45°实测形状；无随机噪声）
60 | 1 | 3 | 0.028 | -0.3273355 | 模型预测（模板为45°实测形状；无随机噪声）
60 | 1 | 4 | 0.0245 | -0.3861915 | 模型预测（模板为45°实测形状；无随机噪声）
60 | 1 | 5 | 0.021 | -0.3942593 | 模型预测（模板为45°实测形状；无随机噪声）
60 | 1 | 6 | 0.0175 | -0.4071559 | 模型预测（模板为45°实测形状；无随机噪声）
60 | 1 | 7 | 0.014 | -0.4063281 | 模型预测（模板为45°实测形状；无随机噪声）
60 | 1 | 8 | 0.0105 | -0.4055317 | 模型预测（模板为45°实测形状；无随机噪声）
60 | 1 | 9 | 0.007 | -0.4054125 | 模型预测（模板为45°实测形状；无随机噪声）
60 | 1 | 10 | 0.0035 | -0.4045636 | 模型预测（模板为45°实测形状；无随机噪声）
60 | 1 | 11 | 0 | -0.405753 | 模型预测（模板为45°实测形状；无随机噪声）
60 | 1 | 12 | -0.0035 | -0.4062766 | 模型预测（模板为45°实测形状；无随机噪声）
60 | 1 | 13 | -0.007 | -0.4062909 | 模型预测（模板为45°实测形状；无随机噪声）
60 | 1 | 14 | -0.0105 | -0.4057568 | 模型预测（模板为45°实测形状；无随机噪声）
60 | 1 | 15 | -0.014 | -0.4061202 | 模型预测（模板为45°实测形状；无随机噪声）
60 | 1 | 16 | -0.0175 | -0.4084654 | 模型预测（模板为45°实测形状；无随机噪声）
60 | 1 | 17 | -0.021 | -0.4194803 | 模型预测（模板为45°实测形状；无随机噪声）
60 | 1 | 18 | -0.0245 | -0.4583858 | 模型预测（模板为45°实测形状；无随机噪声）
60 | 1 | 19 | -0.028 | -0.2936756 | 模型预测（模板为45°实测形状；无随机噪声）
60 | 1 | 20 | -0.0315 | -0.6593882 | 模型预测（模板为45°实测形状；无随机噪声）
60 | 1 | 21 | -0.035 | 0.3831519 | 模型预测（模板为45°实测形状；无随机噪声）
60 | 2 | 1 | -0.035 | 0.3831519 | 模型预测（模板为45°实测形状；无随机噪声）
60 | 2 | 2 | -0.0315 | 0.3831519 | 模型预测（模板为45°实测形状；无随机噪声）
60 | 2 | 3 | -0.028 | 0.3971969 | 模型预测（模板为45°实测形状；无随机噪声）
60 | 2 | 4 | -0.0245 | 0.4064826 | 模型预测（模板为45°实测形状；无随机噪声）
60 | 2 | 5 | -0.021 | 0.4041917 | 模型预测（模板为45°实测形状；无随机噪声）
60 | 2 | 6 | -0.0175 | 0.4050997 | 模型预测（模板为45°实测形状；无随机噪声）
60 | 2 | 7 | -0.014 | 0.4036805 | 模型预测（模板为45°实测形状；无随机噪声）
60 | 2 | 8 | -0.0105 | 0.4058903 | 模型预测（模板为45°实测形状；无随机噪声）
60 | 2 | 9 | -0.007 | 0.4076395 | 模型预测（模板为45°实测形状；无随机噪声）
60 | 2 | 10 | -0.0035 | 0.4088469 | 模型预测（模板为45°实测形状；无随机噪声）
60 | 2 | 11 | 0 | 0.4062413 | 模型预测（模板为45°实测形状；无随机噪声）
60 | 2 | 12 | 0.0035 | 0.407443 | 模型预测（模板为45°实测形状；无随机噪声）
60 | 2 | 13 | 0.007 | 0.4067029 | 模型预测（模板为45°实测形状；无随机噪声）
60 | 2 | 14 | 0.0105 | 0.4061202 | 模型预测（模板为45°实测形状；无随机噪声）
60 | 2 | 15 | 0.014 | 0.404267 | 模型预测（模板为45°实测形状；无随机噪声）
60 | 2 | 16 | 0.0175 | 0.3955211 | 模型预测（模板为45°实测形状；无随机噪声）
60 | 2 | 17 | 0.021 | 0.3845301 | 模型预测（模板为45°实测形状；无随机噪声）
60 | 2 | 18 | 0.0245 | 0.3731537 | 模型预测（模板为45°实测形状；无随机噪声）
60 | 2 | 19 | 0.028 | 0.2668237 | 模型预测（模板为45°实测形状；无随机噪声）
60 | 2 | 20 | 0.0315 | 0.3509494 | 模型预测（模板为45°实测形状；无随机噪声）
60 | 2 | 21 | 0.035 | 0.2213659 | 模型预测（模板为45°实测形状；无随机噪声）

## 解码实测支路
angle | file | branch | point | I_A | R_raw | source | column_pair
0 | UNTITLED.opju | 1 | 1 | 0.04 | 17.44245 | 实测 | Book2_A/Book2_B
0 | UNTITLED.opju | 1 | 2 | 0.0368 | 17.14455 | 实测 | Book2_A/Book2_B
0 | UNTITLED.opju | 1 | 3 | 0.0336 | 17.72468 | 实测 | Book2_A/Book2_B
0 | UNTITLED.opju | 1 | 4 | 0.0304 | 17.36172 | 实测 | Book2_A/Book2_B
0 | UNTITLED.opju | 1 | 5 | 0.0272 | 17.73266 | 实测 | Book2_A/Book2_B
0 | UNTITLED.opju | 1 | 6 | 0.024 | 17.76569 | 实测 | Book2_A/Book2_B
0 | UNTITLED.opju | 1 | 7 | 0.0208 | 17.61432 | 实测 | Book2_A/Book2_B
0 | UNTITLED.opju | 1 | 8 | 0.0176 | 17.03074 | 实测 | Book2_A/Book2_B
0 | UNTITLED.opju | 1 | 9 | 0.0144 | 17.07924 | 实测 | Book2_A/Book2_B
0 | UNTITLED.opju | 1 | 10 | 0.0112 | 17.04926 | 实测 | Book2_A/Book2_B
0 | UNTITLED.opju | 1 | 11 | 0.008 | 17.04714 | 实测 | Book2_A/Book2_B
0 | UNTITLED.opju | 1 | 12 | 0.0048 | 17.04286 | 实测 | Book2_A/Book2_B
0 | UNTITLED.opju | 1 | 13 | 0.0016 | 17.04613 | 实测 | Book2_A/Book2_B
0 | UNTITLED.opju | 1 | 14 | -0.0016 | 17.0435 | 实测 | Book2_A/Book2_B
0 | UNTITLED.opju | 1 | 15 | -0.0048 | 17.03827 | 实测 | Book2_A/Book2_B
0 | UNTITLED.opju | 1 | 16 | -0.008 | 17.03718 | 实测 | Book2_A/Book2_B
0 | UNTITLED.opju | 1 | 17 | -0.0112 | 17.02536 | 实测 | Book2_A/Book2_B
0 | UNTITLED.opju | 1 | 18 | -0.0144 | 17.1888 | 实测 | Book2_A/Book2_B
0 | UNTITLED.opju | 1 | 19 | -0.0176 | 17.30793 | 实测 | Book2_A/Book2_B
0 | UNTITLED.opju | 1 | 20 | -0.0208 | 17.3927 | 实测 | Book2_A/Book2_B
0 | UNTITLED.opju | 1 | 21 | -0.024 | 17.13299 | 实测 | Book2_A/Book2_B
0 | UNTITLED.opju | 1 | 22 | -0.0272 | 17.13742 | 实测 | Book2_A/Book2_B
0 | UNTITLED.opju | 1 | 23 | -0.0304 | 17.1665 | 实测 | Book2_A/Book2_B
0 | UNTITLED.opju | 1 | 24 | -0.0336 | 17.63462 | 实测 | Book2_A/Book2_B
0 | UNTITLED.opju | 1 | 25 | -0.0368 | 17.37178 | 实测 | Book2_A/Book2_B
0 | UNTITLED.opju | 1 | 26 | -0.04 | 17.77086 | 实测 | Book2_A/Book2_B
0 | UNTITLED.opju | 2 | 1 | -0.04 | 17.20628 | 实测 | Book3_A/Book3_B
0 | UNTITLED.opju | 2 | 2 | -0.0368 | 17.75443 | 实测 | Book3_A/Book3_B
0 | UNTITLED.opju | 2 | 3 | -0.0336 | 17.39961 | 实测 | Book3_A/Book3_B
0 | UNTITLED.opju | 2 | 4 | -0.0304 | 16.78343 | 实测 | Book3_A/Book3_B
0 | UNTITLED.opju | 2 | 5 | -0.0272 | 16.81524 | 实测 | Book3_A/Book3_B
0 | UNTITLED.opju | 2 | 6 | -0.024 | 16.89505 | 实测 | Book3_A/Book3_B
0 | UNTITLED.opju | 2 | 7 | -0.0208 | 16.90128 | 实测 | Book3_A/Book3_B
0 | UNTITLED.opju | 2 | 8 | -0.0176 | 16.86286 | 实测 | Book3_A/Book3_B
0 | UNTITLED.opju | 2 | 9 | -0.0144 | 16.87178 | 实测 | Book3_A/Book3_B
0 | UNTITLED.opju | 2 | 10 | -0.0112 | 16.8652 | 实测 | Book3_A/Book3_B
0 | UNTITLED.opju | 2 | 11 | -0.008 | 16.85489 | 实测 | Book3_A/Book3_B
0 | UNTITLED.opju | 2 | 12 | -0.0048 | 16.85836 | 实测 | Book3_A/Book3_B
0 | UNTITLED.opju | 2 | 13 | -0.0016 | 16.85644 | 实测 | Book3_A/Book3_B
0 | UNTITLED.opju | 2 | 14 | 0.0016 | 16.85509 | 实测 | Book3_A/Book3_B
0 | UNTITLED.opju | 2 | 15 | 0.0048 | 16.85351 | 实测 | Book3_A/Book3_B
0 | UNTITLED.opju | 2 | 16 | 0.008 | 17.16572 | 实测 | Book3_A/Book3_B
0 | UNTITLED.opju | 2 | 17 | 0.0112 | 17.64895 | 实测 | Book3_A/Book3_B
0 | UNTITLED.opju | 2 | 18 | 0.0144 | 17.67176 | 实测 | Book3_A/Book3_B
0 | UNTITLED.opju | 2 | 19 | 0.0176 | 17.67208 | 实测 | Book3_A/Book3_B
0 | UNTITLED.opju | 2 | 20 | 0.0208 | 17.6252 | 实测 | Book3_A/Book3_B
0 | UNTITLED.opju | 2 | 21 | 0.024 | 17.55722 | 实测 | Book3_A/Book3_B
0 | UNTITLED.opju | 2 | 22 | 0.0272 | 17.03017 | 实测 | Book3_A/Book3_B
0 | UNTITLED.opju | 2 | 23 | 0.0304 | 17.6493 | 实测 | Book3_A/Book3_B
0 | UNTITLED.opju | 2 | 24 | 0.0336 | 17.70911 | 实测 | Book3_A/Book3_B
0 | UNTITLED.opju | 2 | 25 | 0.0368 | 17.15732 | 实测 | Book3_A/Book3_B
0 | UNTITLED.opju | 2 | 26 | 0.04 | 17.32272 | 实测 | Book3_A/Book3_B
45 | 0.03循环.opju | 1 | 1 | 0.03 | 4.268127 | 实测 | Book1_A/Book1_B:branch1
45 | 0.03循环.opju | 1 | 2 | 0.027 | 3.662233 | 实测 | Book1_A/Book1_B:branch1
45 | 0.03循环.opju | 1 | 3 | 0.024 | 3.692819 | 实测 | Book1_A/Book1_B:branch1
45 | 0.03循环.opju | 1 | 4 | 0.021 | 3.631109 | 实测 | Book1_A/Book1_B:branch1
45 | 0.03循环.opju | 1 | 5 | 0.018 | 3.62265 | 实测 | Book1_A/Book1_B:branch1
45 | 0.03循环.opju | 1 | 6 | 0.015 | 3.609128 | 实测 | Book1_A/Book1_B:branch1
45 | 0.03循环.opju | 1 | 7 | 0.012 | 3.609996 | 实测 | Book1_A/Book1_B:branch1
45 | 0.03循环.opju | 1 | 8 | 0.009 | 3.610831 | 实测 | Book1_A/Book1_B:branch1
45 | 0.03循环.opju | 1 | 9 | 0.006 | 3.610956 | 实测 | Book1_A/Book1_B:branch1
45 | 0.03循环.opju | 1 | 10 | 0.003 | 3.611846 | 实测 | Book1_A/Book1_B:branch1
45 | 0.03循环.opju | 1 | 11 | 0 | 3.610599 | 实测 | Book1_A/Book1_B:branch1
45 | 0.03循环.opju | 1 | 12 | -0.003 | 3.61005 | 实测 | Book1_A/Book1_B:branch1
45 | 0.03循环.opju | 1 | 13 | -0.006 | 3.610035 | 实测 | Book1_A/Book1_B:branch1
45 | 0.03循环.opju | 1 | 14 | -0.009 | 3.610595 | 实测 | Book1_A/Book1_B:branch1
45 | 0.03循环.opju | 1 | 15 | -0.012 | 3.610214 | 实测 | Book1_A/Book1_B:branch1
45 | 0.03循环.opju | 1 | 16 | -0.015 | 3.607755 | 实测 | Book1_A/Book1_B:branch1
45 | 0.03循环.opju | 1 | 17 | -0.018 | 3.596206 | 实测 | Book1_A/Book1_B:branch1
45 | 0.03循环.opju | 1 | 18 | -0.021 | 3.555414 | 实测 | Book1_A/Book1_B:branch1
45 | 0.03循环.opju | 1 | 19 | -0.024 | 3.728111 | 实测 | Book1_A/Book1_B:branch1
45 | 0.03循环.opju | 1 | 20 | -0.027 | 3.344665 | 实测 | Book1_A/Book1_B:branch1
45 | 0.03循环.opju | 1 | 21 | -0.03 | 4.437758 | 实测 | Book1_A/Book1_B:branch1
45 | 0.03循环.opju | 2 | 1 | -0.03 | 4.437758 | 实测 | Book1_A/Book1_B:branch2
45 | 0.03循环.opju | 2 | 2 | -0.027 | 4.437758 | 实测 | Book1_A/Book1_B:branch2
45 | 0.03循环.opju | 2 | 3 | -0.024 | 4.452484 | 实测 | Book1_A/Book1_B:branch2
45 | 0.03循环.opju | 2 | 4 | -0.021 | 4.46222 | 实测 | Book1_A/Book1_B:branch2
45 | 0.03循环.opju | 2 | 5 | -0.018 | 4.459818 | 实测 | Book1_A/Book1_B:branch2
45 | 0.03循环.opju | 2 | 6 | -0.015 | 4.46077 | 实测 | Book1_A/Book1_B:branch2
45 | 0.03循环.opju | 2 | 7 | -0.012 | 4.459282 | 实测 | Book1_A/Book1_B:branch2
45 | 0.03循环.opju | 2 | 8 | -0.009 | 4.461599 | 实测 | Book1_A/Book1_B:branch2
45 | 0.03循环.opju | 2 | 9 | -0.006 | 4.463433 | 实测 | Book1_A/Book1_B:branch2
45 | 0.03循环.opju | 2 | 10 | -0.003 | 4.464699 | 实测 | Book1_A/Book1_B:branch2
45 | 0.03循环.opju | 2 | 11 | 0 | 4.461967 | 实测 | Book1_A/Book1_B:branch2
45 | 0.03循环.opju | 2 | 12 | 0.003 | 4.463227 | 实测 | Book1_A/Book1_B:branch2
45 | 0.03循环.opju | 2 | 13 | 0.006 | 4.462451 | 实测 | Book1_A/Book1_B:branch2
45 | 0.03循环.opju | 2 | 14 | 0.009 | 4.46184 | 实测 | Book1_A/Book1_B:branch2
45 | 0.03循环.opju | 2 | 15 | 0.012 | 4.459897 | 实测 | Book1_A/Book1_B:branch2
45 | 0.03循环.opju | 2 | 16 | 0.015 | 4.450727 | 实测 | Book1_A/Book1_B:branch2
45 | 0.03循环.opju | 2 | 17 | 0.018 | 4.439203 | 实测 | Book1_A/Book1_B:branch2
45 | 0.03循环.opju | 2 | 18 | 0.021 | 4.427275 | 实测 | Book1_A/Book1_B:branch2
45 | 0.03循环.opju | 2 | 19 | 0.024 | 4.315789 | 实测 | Book1_A/Book1_B:branch2
45 | 0.03循环.opju | 2 | 20 | 0.027 | 4.403994 | 实测 | Book1_A/Book1_B:branch2
45 | 0.03循环.opju | 2 | 21 | 0.03 | 4.268127 | 实测 | Book1_A/Book1_B:branch2
75 | 0.035循环.opju | 1 | 1 | 0.035 | -2.469452 | 实测 | Book1_A/Book1_B:branch1
75 | 0.035循环.opju | 1 | 2 | 0.0315 | -2.681605 | 实测 | Book1_A/Book1_B:branch1
75 | 0.035循环.opju | 1 | 3 | 0.028 | -2.577516 | 实测 | Book1_A/Book1_B:branch1
75 | 0.035循环.opju | 1 | 4 | 0.0245 | -2.598129 | 实测 | Book1_A/Book1_B:branch1
75 | 0.035循环.opju | 1 | 5 | 0.021 | -2.59952 | 实测 | Book1_A/Book1_B:branch1
75 | 0.035循环.opju | 1 | 6 | 0.0175 | -2.608188 | 实测 | Book1_A/Book1_B:branch1
75 | 0.035循环.opju | 1 | 7 | 0.014 | -2.613807 | 实测 | Book1_A/Book1_B:branch1
75 | 0.035循环.opju | 1 | 8 | 0.0105 | -2.612943 | 实测 | Book1_A/Book1_B:branch1
75 | 0.035循环.opju | 1 | 9 | 0.007 | -2.612251 | 实测 | Book1_A/Book1_B:branch1
75 | 0.035循环.opju | 1 | 10 | 0.0035 | -2.611427 | 实测 | Book1_A/Book1_B:branch1
75 | 0.035循环.opju | 1 | 11 | 0 | -2.610425 | 实测 | Book1_A/Book1_B:branch1
75 | 0.035循环.opju | 1 | 12 | -0.0035 | -2.609722 | 实测 | Book1_A/Book1_B:branch1
75 | 0.035循环.opju | 1 | 13 | -0.007 | -2.609404 | 实测 | Book1_A/Book1_B:branch1
75 | 0.035循环.opju | 1 | 14 | -0.0105 | -2.593493 | 实测 | Book1_A/Book1_B:branch1
75 | 0.035循环.opju | 1 | 15 | -0.014 | -2.623012 | 实测 | Book1_A/Book1_B:branch1
75 | 0.035循环.opju | 1 | 16 | -0.0175 | -2.635079 | 实测 | Book1_A/Book1_B:branch1
75 | 0.035循环.opju | 1 | 17 | -0.021 | -2.574025 | 实测 | Book1_A/Book1_B:branch1
75 | 0.035循环.opju | 1 | 18 | -0.0245 | -2.578631 | 实测 | Book1_A/Book1_B:branch1
75 | 0.035循环.opju | 1 | 19 | -0.028 | -2.501319 | 实测 | Book1_A/Book1_B:branch1
75 | 0.035循环.opju | 1 | 20 | -0.0315 | -2.211547 | 实测 | Book1_A/Book1_B:branch1
75 | 0.035循环.opju | 1 | 21 | -0.035 | -1.932287 | 实测 | Book1_A/Book1_B:branch1
75 | 0.035循环.opju | 2 | 1 | -0.035 | -1.941888 | 实测 | Book1_A/Book1_B:branch2
75 | 0.035循环.opju | 2 | 2 | -0.0315 | -1.953523 | 实测 | Book1_A/Book1_B:branch2
75 | 0.035循环.opju | 2 | 3 | -0.028 | -1.972165 | 实测 | Book1_A/Book1_B:branch2
75 | 0.035循环.opju | 2 | 4 | -0.0245 | -1.962938 | 实测 | Book1_A/Book1_B:branch2
75 | 0.035循环.opju | 2 | 5 | -0.021 | -1.943597 | 实测 | Book1_A/Book1_B:branch2
75 | 0.035循环.opju | 2 | 6 | -0.0175 | -1.914034 | 实测 | Book1_A/Book1_B:branch2
75 | 0.035循环.opju | 2 | 7 | -0.014 | -1.90877 | 实测 | Book1_A/Book1_B:branch2
75 | 0.035循环.opju | 2 | 8 | -0.0105 | -1.876876 | 实测 | Book1_A/Book1_B:branch2
75 | 0.035循环.opju | 2 | 9 | -0.007 | -1.867624 | 实测 | Book1_A/Book1_B:branch2
75 | 0.035循环.opju | 2 | 10 | -0.0035 | -1.866024 | 实测 | Book1_A/Book1_B:branch2
75 | 0.035循环.opju | 2 | 11 | 0 | -1.866481 | 实测 | Book1_A/Book1_B:branch2
75 | 0.035循环.opju | 2 | 12 | 0.0035 | -1.871547 | 实测 | Book1_A/Book1_B:branch2
75 | 0.035循环.opju | 2 | 13 | 0.007 | -1.99942 | 实测 | Book1_A/Book1_B:branch2
75 | 0.035循环.opju | 2 | 14 | 0.0105 | -1.993998 | 实测 | Book1_A/Book1_B:branch2
75 | 0.035循环.opju | 2 | 15 | 0.014 | -1.996271 | 实测 | Book1_A/Book1_B:branch2
75 | 0.035循环.opju | 2 | 16 | 0.0175 | -1.957633 | 实测 | Book1_A/Book1_B:branch2
75 | 0.035循环.opju | 2 | 17 | 0.021 | -1.935839 | 实测 | Book1_A/Book1_B:branch2
75 | 0.035循环.opju | 2 | 18 | 0.0245 | -1.899671 | 实测 | Book1_A/Book1_B:branch2
75 | 0.035循环.opju | 2 | 19 | 0.028 | -1.93746 | 实测 | Book1_A/Book1_B:branch2
75 | 0.035循环.opju | 2 | 20 | 0.0315 | -2.054931 | 实测 | Book1_A/Book1_B:branch2
75 | 0.035循环.opju | 2 | 21 | 0.035 | -2.584572 | 实测 | Book1_A/Book1_B:branch2
90 | 0.035循环.opju | 1 | 1 | 0.035 | 1.168314 | 实测 | Book1_A/Book1_B:branch1
90 | 0.035循环.opju | 1 | 2 | 0.0315 | 1.168686 | 实测 | Book1_A/Book1_B:branch1
90 | 0.035循环.opju | 1 | 3 | 0.028 | 1.168338 | 实测 | Book1_A/Book1_B:branch1
90 | 0.035循环.opju | 1 | 4 | 0.0245 | 1.168326 | 实测 | Book1_A/Book1_B:branch1
90 | 0.035循环.opju | 1 | 5 | 0.021 | 1.168436 | 实测 | Book1_A/Book1_B:branch1
90 | 0.035循环.opju | 1 | 6 | 0.0175 | 1.168614 | 实测 | Book1_A/Book1_B:branch1
90 | 0.035循环.opju | 1 | 7 | 0.014 | 1.168529 | 实测 | Book1_A/Book1_B:branch1
90 | 0.035循环.opju | 1 | 8 | 0.0105 | 1.168672 | 实测 | Book1_A/Book1_B:branch1
90 | 0.035循环.opju | 1 | 9 | 0.007 | 1.16869 | 实测 | Book1_A/Book1_B:branch1
90 | 0.035循环.opju | 1 | 10 | 0.0035 | 1.168685 | 实测 | Book1_A/Book1_B:branch1
90 | 0.035循环.opju | 1 | 11 | 0 | 1.168502 | 实测 | Book1_A/Book1_B:branch1
90 | 0.035循环.opju | 1 | 12 | -0.0035 | 1.168603 | 实测 | Book1_A/Book1_B:branch1
90 | 0.035循环.opju | 1 | 13 | -0.007 | 1.16846 | 实测 | Book1_A/Book1_B:branch1
90 | 0.035循环.opju | 1 | 14 | -0.0105 | 1.168637 | 实测 | Book1_A/Book1_B:branch1
90 | 0.035循环.opju | 1 | 15 | -0.014 | 1.168424 | 实测 | Book1_A/Book1_B:branch1
90 | 0.035循环.opju | 1 | 16 | -0.0175 | 1.168598 | 实测 | Book1_A/Book1_B:branch1
90 | 0.035循环.opju | 1 | 17 | -0.021 | 1.168515 | 实测 | Book1_A/Book1_B:branch1
90 | 0.035循环.opju | 1 | 18 | -0.0245 | 1.168495 | 实测 | Book1_A/Book1_B:branch1
90 | 0.035循环.opju | 1 | 19 | -0.028 | 1.16802 | 实测 | Book1_A/Book1_B:branch1
90 | 0.035循环.opju | 1 | 20 | -0.0315 | 1.16528 | 实测 | Book1_A/Book1_B:branch1
90 | 0.035循环.opju | 1 | 21 | -0.035 | 1.160297 | 实测 | Book1_A/Book1_B:branch1
90 | 0.035循环.opju | 2 | 1 | -0.035 | 1.154676 | 实测 | Book1_A/Book1_B:branch2
90 | 0.035循环.opju | 2 | 2 | -0.0315 | 1.153887 | 实测 | Book1_A/Book1_B:branch2
90 | 0.035循环.opju | 2 | 3 | -0.028 | 1.153805 | 实测 | Book1_A/Book1_B:branch2
90 | 0.035循环.opju | 2 | 4 | -0.0245 | 1.154026 | 实测 | Book1_A/Book1_B:branch2
90 | 0.035循环.opju | 2 | 5 | -0.021 | 1.153596 | 实测 | Book1_A/Book1_B:branch2
90 | 0.035循环.opju | 2 | 6 | -0.0175 | 1.153645 | 实测 | Book1_A/Book1_B:branch2
90 | 0.035循环.opju | 2 | 7 | -0.014 | 1.153764 | 实测 | Book1_A/Book1_B:branch2
90 | 0.035循环.opju | 2 | 8 | -0.0105 | 1.153574 | 实测 | Book1_A/Book1_B:branch2
90 | 0.035循环.opju | 2 | 9 | -0.007 | 1.153749 | 实测 | Book1_A/Book1_B:branch2
90 | 0.035循环.opju | 2 | 10 | -0.0035 | 1.153836 | 实测 | Book1_A/Book1_B:branch2
90 | 0.035循环.opju | 2 | 11 | 0 | 1.153582 | 实测 | Book1_A/Book1_B:branch2
90 | 0.035循环.opju | 2 | 12 | 0.0035 | 1.15387 | 实测 | Book1_A/Book1_B:branch2
90 | 0.035循环.opju | 2 | 13 | 0.007 | 1.153743 | 实测 | Book1_A/Book1_B:branch2
90 | 0.035循环.opju | 2 | 14 | 0.0105 | 1.153677 | 实测 | Book1_A/Book1_B:branch2
90 | 0.035循环.opju | 2 | 15 | 0.014 | 1.153543 | 实测 | Book1_A/Book1_B:branch2
90 | 0.035循环.opju | 2 | 16 | 0.0175 | 1.153822 | 实测 | Book1_A/Book1_B:branch2
90 | 0.035循环.opju | 2 | 17 | 0.021 | 1.153553 | 实测 | Book1_A/Book1_B:branch2
90 | 0.035循环.opju | 2 | 18 | 0.0245 | 1.15395 | 实测 | Book1_A/Book1_B:branch2
90 | 0.035循环.opju | 2 | 19 | 0.028 | 1.154354 | 实测 | Book1_A/Book1_B:branch2
90 | 0.035循环.opju | 2 | 20 | 0.0315 | 1.158236 | 实测 | Book1_A/Book1_B:branch2
90 | 0.035循环.opju | 2 | 21 | 0.035 | 1.168472 | 实测 | Book1_A/Book1_B:branch2
90 | 0.04循环.opju | 1 | 1 | 0.04 | 1.161264 | 实测 | Book1_A/Book1_B:branch1
90 | 0.04循环.opju | 1 | 2 | 0.0368 | 1.161614 | 实测 | Book1_A/Book1_B:branch1
90 | 0.04循环.opju | 1 | 3 | 0.0336 | 1.161617 | 实测 | Book1_A/Book1_B:branch1
90 | 0.04循环.opju | 1 | 4 | 0.0304 | 1.161882 | 实测 | Book1_A/Book1_B:branch1
90 | 0.04循环.opju | 1 | 5 | 0.0272 | 1.162325 | 实测 | Book1_A/Book1_B:branch1
90 | 0.04循环.opju | 1 | 6 | 0.024 | 1.162372 | 实测 | Book1_A/Book1_B:branch1
90 | 0.04循环.opju | 1 | 7 | 0.0208 | 1.162004 | 实测 | Book1_A/Book1_B:branch1
90 | 0.04循环.opju | 1 | 8 | 0.0176 | 1.161895 | 实测 | Book1_A/Book1_B:branch1
90 | 0.04循环.opju | 1 | 9 | 0.0144 | 1.162 | 实测 | Book1_A/Book1_B:branch1
90 | 0.04循环.opju | 1 | 10 | 0.0112 | 1.161793 | 实测 | Book1_A/Book1_B:branch1
90 | 0.04循环.opju | 1 | 11 | 0.008 | 1.161928 | 实测 | Book1_A/Book1_B:branch1
90 | 0.04循环.opju | 1 | 12 | 0.0048 | 1.16189 | 实测 | Book1_A/Book1_B:branch1
90 | 0.04循环.opju | 1 | 13 | 0.0016 | 1.161906 | 实测 | Book1_A/Book1_B:branch1
90 | 0.04循环.opju | 1 | 14 | -0.0016 | 1.16187 | 实测 | Book1_A/Book1_B:branch1
90 | 0.04循环.opju | 1 | 15 | -0.0048 | 1.162087 | 实测 | Book1_A/Book1_B:branch1
90 | 0.04循环.opju | 1 | 16 | -0.008 | 1.161998 | 实测 | Book1_A/Book1_B:branch1
90 | 0.04循环.opju | 1 | 17 | -0.0112 | 1.161924 | 实测 | Book1_A/Book1_B:branch1
90 | 0.04循环.opju | 1 | 18 | -0.0144 | 1.162165 | 实测 | Book1_A/Book1_B:branch1
90 | 0.04循环.opju | 1 | 19 | -0.0176 | 1.162136 | 实测 | Book1_A/Book1_B:branch1
90 | 0.04循环.opju | 1 | 20 | -0.0208 | 1.161894 | 实测 | Book1_A/Book1_B:branch1
90 | 0.04循环.opju | 1 | 21 | -0.024 | 1.161819 | 实测 | Book1_A/Book1_B:branch1
90 | 0.04循环.opju | 1 | 22 | -0.0272 | 1.161654 | 实测 | Book1_A/Book1_B:branch1
90 | 0.04循环.opju | 1 | 23 | -0.0304 | 1.160367 | 实测 | Book1_A/Book1_B:branch1
90 | 0.04循环.opju | 1 | 24 | -0.0336 | 1.154744 | 实测 | Book1_A/Book1_B:branch1
90 | 0.04循环.opju | 1 | 25 | -0.0368 | 1.153421 | 实测 | Book1_A/Book1_B:branch1
90 | 0.04循环.opju | 1 | 26 | -0.04 | 1.152344 | 实测 | Book1_A/Book1_B:branch1
90 | 0.04循环.opju | 2 | 1 | -0.04 | 1.151598 | 实测 | Book1_A/Book1_B:branch2
90 | 0.04循环.opju | 2 | 2 | -0.0368 | 1.151486 | 实测 | Book1_A/Book1_B:branch2
90 | 0.04循环.opju | 2 | 3 | -0.0336 | 1.151381 | 实测 | Book1_A/Book1_B:branch2
90 | 0.04循环.opju | 2 | 4 | -0.0304 | 1.151142 | 实测 | Book1_A/Book1_B:branch2
90 | 0.04循环.opju | 2 | 5 | -0.0272 | 1.150997 | 实测 | Book1_A/Book1_B:branch2
90 | 0.04循环.opju | 2 | 6 | -0.024 | 1.150873 | 实测 | Book1_A/Book1_B:branch2
90 | 0.04循环.opju | 2 | 7 | -0.0208 | 1.150652 | 实测 | Book1_A/Book1_B:branch2
90 | 0.04循环.opju | 2 | 8 | -0.0176 | 1.150826 | 实测 | Book1_A/Book1_B:branch2
90 | 0.04循环.opju | 2 | 9 | -0.0144 | 1.150788 | 实测 | Book1_A/Book1_B:branch2
90 | 0.04循环.opju | 2 | 10 | -0.0112 | 1.150927 | 实测 | Book1_A/Book1_B:branch2
90 | 0.04循环.opju | 2 | 11 | -0.008 | 1.150645 | 实测 | Book1_A/Book1_B:branch2
90 | 0.04循环.opju | 2 | 12 | -0.0048 | 1.150796 | 实测 | Book1_A/Book1_B:branch2
90 | 0.04循环.opju | 2 | 13 | -0.0016 | 1.150862 | 实测 | Book1_A/Book1_B:branch2
90 | 0.04循环.opju | 2 | 14 | 0.0016 | 1.150908 | 实测 | Book1_A/Book1_B:branch2
90 | 0.04循环.opju | 2 | 15 | 0.0048 | 1.15074 | 实测 | Book1_A/Book1_B:branch2
90 | 0.04循环.opju | 2 | 16 | 0.008 | 1.150803 | 实测 | Book1_A/Book1_B:branch2
90 | 0.04循环.opju | 2 | 17 | 0.0112 | 1.150858 | 实测 | Book1_A/Book1_B:branch2
90 | 0.04循环.opju | 2 | 18 | 0.0144 | 1.150557 | 实测 | Book1_A/Book1_B:branch2
90 | 0.04循环.opju | 2 | 19 | 0.0176 | 1.150881 | 实测 | Book1_A/Book1_B:branch2
90 | 0.04循环.opju | 2 | 20 | 0.0208 | 1.150613 | 实测 | Book1_A/Book1_B:branch2
90 | 0.04循环.opju | 2 | 21 | 0.024 | 1.150637 | 实测 | Book1_A/Book1_B:branch2
90 | 0.04循环.opju | 2 | 22 | 0.0272 | 1.151152 | 实测 | Book1_A/Book1_B:branch2
90 | 0.04循环.opju | 2 | 23 | 0.0304 | 1.152811 | 实测 | Book1_A/Book1_B:branch2
90 | 0.04循环.opju | 2 | 24 | 0.0336 | 1.157906 | 实测 | Book1_A/Book1_B:branch2
90 | 0.04循环.opju | 2 | 25 | 0.0368 | 1.159389 | 实测 | Book1_A/Book1_B:branch2
90 | 0.04循环.opju | 2 | 26 | 0.04 | 1.161235 | 实测 | Book1_A/Book1_B:branch2
105 | 0.045循环.opju | 1 | 1 | 0.045 | -0.1454713 | 实测 | A00450045_A/A00450045_B
105 | 0.045循环.opju | 1 | 2 | 0.0414 | -0.1455158 | 实测 | A00450045_A/A00450045_B
105 | 0.045循环.opju | 1 | 3 | 0.0378 | -0.1454713 | 实测 | A00450045_A/A00450045_B
105 | 0.045循环.opju | 1 | 4 | 0.0342 | -0.1459907 | 实测 | A00450045_A/A00450045_B
105 | 0.045循环.opju | 1 | 5 | 0.0306 | -0.1458994 | 实测 | A00450045_A/A00450045_B
105 | 0.045循环.opju | 1 | 6 | 0.027 | -0.1457312 | 实测 | A00450045_A/A00450045_B
105 | 0.045循环.opju | 1 | 7 | 0.0234 | -0.1457947 | 实测 | A00450045_A/A00450045_B
105 | 0.045循环.opju | 1 | 8 | 0.0198 | -0.1456393 | 实测 | A00450045_A/A00450045_B
105 | 0.045循环.opju | 1 | 9 | 0.0162 | -0.1456499 | 实测 | A00450045_A/A00450045_B
105 | 0.045循环.opju | 1 | 10 | 0.0126 | -0.1456186 | 实测 | A00450045_A/A00450045_B
105 | 0.045循环.opju | 1 | 11 | 0.009 | -0.1457364 | 实测 | A00450045_A/A00450045_B
105 | 0.045循环.opju | 1 | 12 | 0.0054 | -0.1457733 | 实测 | A00450045_A/A00450045_B
105 | 0.045循环.opju | 1 | 13 | 0.0018 | -0.1457907 | 实测 | A00450045_A/A00450045_B
105 | 0.045循环.opju | 1 | 14 | -0.0018 | -0.1457962 | 实测 | A00450045_A/A00450045_B
105 | 0.045循环.opju | 1 | 15 | -0.0054 | -0.1455584 | 实测 | A00450045_A/A00450045_B
105 | 0.045循环.opju | 1 | 16 | -0.009 | -0.1456292 | 实测 | A00450045_A/A00450045_B
105 | 0.045循环.opju | 1 | 17 | -0.0126 | -0.145773 | 实测 | A00450045_A/A00450045_B
105 | 0.045循环.opju | 1 | 18 | -0.0162 | -0.1458621 | 实测 | A00450045_A/A00450045_B
105 | 0.045循环.opju | 1 | 19 | -0.0198 | -0.1457311 | 实测 | A00450045_A/A00450045_B
105 | 0.045循环.opju | 1 | 20 | -0.0234 | -0.1458194 | 实测 | A00450045_A/A00450045_B
105 | 0.045循环.opju | 1 | 21 | -0.027 | -0.1461591 | 实测 | A00450045_A/A00450045_B
105 | 0.045循环.opju | 1 | 22 | -0.0306 | -0.1487602 | 实测 | A00450045_A/A00450045_B
105 | 0.045循环.opju | 1 | 23 | -0.0342 | -0.153714 | 实测 | A00450045_A/A00450045_B
105 | 0.045循环.opju | 1 | 24 | -0.0378 | -0.154156 | 实测 | A00450045_A/A00450045_B
105 | 0.045循环.opju | 1 | 25 | -0.0414 | -0.1544735 | 实测 | A00450045_A/A00450045_B
105 | 0.045循环.opju | 1 | 26 | -0.045 | -0.153871 | 实测 | A00450045_A/A00450045_B
105 | 0.045循环.opju | 2 | 1 | -0.045 | -0.1526043 | 实测 | A450045_A/A450045_B
105 | 0.045循环.opju | 2 | 2 | -0.0414 | -0.1527567 | 实测 | A450045_A/A450045_B
105 | 0.045循环.opju | 2 | 3 | -0.0378 | -0.1521562 | 实测 | A450045_A/A450045_B
105 | 0.045循环.opju | 2 | 4 | -0.0342 | -0.1526519 | 实测 | A450045_A/A450045_B
105 | 0.045循环.opju | 2 | 5 | -0.0306 | -0.1522762 | 实测 | A450045_A/A450045_B
105 | 0.045循环.opju | 2 | 6 | -0.027 | -0.1523774 | 实测 | A450045_A/A450045_B
105 | 0.045循环.opju | 2 | 7 | -0.0234 | -0.1524357 | 实测 | A450045_A/A450045_B
105 | 0.045循环.opju | 2 | 8 | -0.0198 | -0.1524524 | 实测 | A450045_A/A450045_B
105 | 0.045循环.opju | 2 | 9 | -0.0162 | -0.1525024 | 实测 | A450045_A/A450045_B
105 | 0.045循环.opju | 2 | 10 | -0.0126 | -0.1524453 | 实测 | A450045_A/A450045_B
105 | 0.045循环.opju | 2 | 11 | -0.009 | -0.1522514 | 实测 | A450045_A/A450045_B
105 | 0.045循环.opju | 2 | 12 | -0.0054 | -0.1524802 | 实测 | A450045_A/A450045_B
105 | 0.045循环.opju | 2 | 13 | -0.0018 | -0.1523903 | 实测 | A450045_A/A450045_B
105 | 0.045循环.opju | 2 | 14 | 0.0018 | -0.1525394 | 实测 | A450045_A/A450045_B
105 | 0.045循环.opju | 2 | 15 | 0.0054 | -0.1525025 | 实测 | A450045_A/A450045_B
105 | 0.045循环.opju | 2 | 16 | 0.009 | -0.1526022 | 实测 | A450045_A/A450045_B
105 | 0.045循环.opju | 2 | 17 | 0.0126 | -0.1520394 | 实测 | A450045_A/A450045_B
105 | 0.045循环.opju | 2 | 18 | 0.0162 | -0.1522482 | 实测 | A450045_A/A450045_B
105 | 0.045循环.opju | 2 | 19 | 0.0198 | -0.1522759 | 实测 | A450045_A/A450045_B
105 | 0.045循环.opju | 2 | 20 | 0.0234 | -0.1522754 | 实测 | A450045_A/A450045_B
105 | 0.045循环.opju | 2 | 21 | 0.027 | -0.1525695 | 实测 | A450045_A/A450045_B
105 | 0.045循环.opju | 2 | 22 | 0.0306 | -0.1494767 | 实测 | A450045_A/A450045_B
105 | 0.045循环.opju | 2 | 23 | 0.0342 | -0.144995 | 实测 | A450045_A/A450045_B
105 | 0.045循环.opju | 2 | 24 | 0.0378 | -0.144098 | 实测 | A450045_A/A450045_B
105 | 0.045循环.opju | 2 | 25 | 0.0414 | -0.1442152 | 实测 | A450045_A/A450045_B
105 | 0.045循环.opju | 2 | 26 | 0.045 | -0.1448842 | 实测 | A450045_A/A450045_B
105 | 0.04循环.opju | 1 | 1 | 0.04 | -0.1420143 | 实测 | Book1_A/Book1_B:branch1
105 | 0.04循环.opju | 1 | 2 | 0.036 | -0.1427604 | 实测 | Book1_A/Book1_B:branch1
105 | 0.04循环.opju | 1 | 3 | 0.032 | -0.1422069 | 实测 | Book1_A/Book1_B:branch1
105 | 0.04循环.opju | 1 | 4 | 0.028 | -0.1422632 | 实测 | Book1_A/Book1_B:branch1
105 | 0.04循环.opju | 1 | 5 | 0.024 | -0.1430107 | 实测 | Book1_A/Book1_B:branch1
105 | 0.04循环.opju | 1 | 6 | 0.02 | -0.1420514 | 实测 | Book1_A/Book1_B:branch1
105 | 0.04循环.opju | 1 | 7 | 0.016 | -0.1419172 | 实测 | Book1_A/Book1_B:branch1
105 | 0.04循环.opju | 1 | 8 | 0.012 | -0.1423462 | 实测 | Book1_A/Book1_B:branch1
105 | 0.04循环.opju | 1 | 9 | 0.008 | -0.1420031 | 实测 | Book1_A/Book1_B:branch1
105 | 0.04循环.opju | 1 | 10 | 0.004 | -0.1433205 | 实测 | Book1_A/Book1_B:branch1
105 | 0.04循环.opju | 1 | 11 | 0 | -0.141633 | 实测 | Book1_A/Book1_B:branch1
105 | 0.04循环.opju | 1 | 12 | -0.004 | -0.1421204 | 实测 | Book1_A/Book1_B:branch1
105 | 0.04循环.opju | 1 | 13 | -0.008 | -0.1417821 | 实测 | Book1_A/Book1_B:branch1
105 | 0.04循环.opju | 1 | 14 | -0.012 | -0.1421438 | 实测 | Book1_A/Book1_B:branch1
105 | 0.04循环.opju | 1 | 15 | -0.016 | -0.1419998 | 实测 | Book1_A/Book1_B:branch1
105 | 0.04循环.opju | 1 | 16 | -0.02 | -0.1422873 | 实测 | Book1_A/Book1_B:branch1
105 | 0.04循环.opju | 1 | 17 | -0.024 | -0.1417585 | 实测 | Book1_A/Book1_B:branch1
105 | 0.04循环.opju | 1 | 18 | -0.028 | -0.1416955 | 实测 | Book1_A/Book1_B:branch1
105 | 0.04循环.opju | 1 | 19 | -0.032 | -0.1469707 | 实测 | Book1_A/Book1_B:branch1
105 | 0.04循环.opju | 1 | 20 | -0.036 | -0.1527736 | 实测 | Book1_A/Book1_B:branch1
105 | 0.04循环.opju | 1 | 21 | -0.04 | -0.1532085 | 实测 | Book1_A/Book1_B:branch1
105 | 0.04循环.opju | 2 | 1 | -0.04 | -0.1530748 | 实测 | Book1_A/Book1_B:branch2
105 | 0.04循环.opju | 2 | 2 | -0.036 | -0.1530833 | 实测 | Book1_A/Book1_B:branch2
105 | 0.04循环.opju | 2 | 3 | -0.032 | -0.1547796 | 实测 | Book1_A/Book1_B:branch2
105 | 0.04循环.opju | 2 | 4 | -0.028 | -0.1535031 | 实测 | Book1_A/Book1_B:branch2
105 | 0.04循环.opju | 2 | 5 | -0.024 | -0.1535169 | 实测 | Book1_A/Book1_B:branch2
105 | 0.04循环.opju | 2 | 6 | -0.02 | -0.1532443 | 实测 | Book1_A/Book1_B:branch2
105 | 0.04循环.opju | 2 | 7 | -0.016 | -0.1527329 | 实测 | Book1_A/Book1_B:branch2
105 | 0.04循环.opju | 2 | 8 | -0.012 | -0.1526741 | 实测 | Book1_A/Book1_B:branch2
105 | 0.04循环.opju | 2 | 9 | -0.008 | -0.1527849 | 实测 | Book1_A/Book1_B:branch2
105 | 0.04循环.opju | 2 | 10 | -0.004 | -0.1530309 | 实测 | Book1_A/Book1_B:branch2
105 | 0.04循环.opju | 2 | 11 | 0 | -0.1531309 | 实测 | Book1_A/Book1_B:branch2
105 | 0.04循环.opju | 2 | 12 | 0.004 | -0.1532836 | 实测 | Book1_A/Book1_B:branch2
105 | 0.04循环.opju | 2 | 13 | 0.008 | -0.1531799 | 实测 | Book1_A/Book1_B:branch2
105 | 0.04循环.opju | 2 | 14 | 0.012 | -0.1533288 | 实测 | Book1_A/Book1_B:branch2
105 | 0.04循环.opju | 2 | 15 | 0.016 | -0.1531905 | 实测 | Book1_A/Book1_B:branch2
105 | 0.04循环.opju | 2 | 16 | 0.02 | -0.1532702 | 实测 | Book1_A/Book1_B:branch2
105 | 0.04循环.opju | 2 | 17 | 0.024 | -0.1536508 | 实测 | Book1_A/Book1_B:branch2
105 | 0.04循环.opju | 2 | 18 | 0.028 | -0.1534656 | 实测 | Book1_A/Book1_B:branch2
105 | 0.04循环.opju | 2 | 19 | 0.032 | -0.1483358 | 实测 | Book1_A/Book1_B:branch2
105 | 0.04循环.opju | 2 | 20 | 0.036 | -0.1452861 | 实测 | Book1_A/Book1_B:branch2
105 | 0.04循环.opju | 2 | 21 | 0.04 | -0.1421543 | 实测 | Book1_A/Book1_B:branch2
120 | 0.035循环.opju | 1 | 1 | -0.035 | -0.4168022 | 实测 | Book1_A/Book1_B:branch1
120 | 0.035循环.opju | 1 | 2 | -0.0322 | -0.4175559 | 实测 | Book1_A/Book1_B:branch1
120 | 0.035循环.opju | 1 | 3 | -0.0294 | -0.4178931 | 实测 | Book1_A/Book1_B:branch1
120 | 0.035循环.opju | 1 | 4 | -0.0266 | -0.4172864 | 实测 | Book1_A/Book1_B:branch1
120 | 0.035循环.opju | 1 | 5 | -0.0238 | -0.4176267 | 实测 | Book1_A/Book1_B:branch1
120 | 0.035循环.opju | 1 | 6 | -0.021 | -0.417634 | 实测 | Book1_A/Book1_B:branch1
120 | 0.035循环.opju | 1 | 7 | -0.0182 | -0.4174484 | 实测 | Book1_A/Book1_B:branch1
120 | 0.035循环.opju | 1 | 8 | -0.0154 | -0.4175533 | 实测 | Book1_A/Book1_B:branch1
120 | 0.035循环.opju | 1 | 9 | -0.0126 | -0.4174449 | 实测 | Book1_A/Book1_B:branch1
120 | 0.035循环.opju | 1 | 10 | -0.0098 | -0.4173912 | 实测 | Book1_A/Book1_B:branch1
120 | 0.035循环.opju | 1 | 11 | -0.007 | -0.4174297 | 实测 | Book1_A/Book1_B:branch1
120 | 0.035循环.opju | 1 | 12 | -0.0042 | -0.417422 | 实测 | Book1_A/Book1_B:branch1
120 | 0.035循环.opju | 1 | 13 | -0.0014 | -0.4173622 | 实测 | Book1_A/Book1_B:branch1
120 | 0.035循环.opju | 1 | 14 | 0.0014 | -0.4171381 | 实测 | Book1_A/Book1_B:branch1
120 | 0.035循环.opju | 1 | 15 | 0.0042 | -0.4173084 | 实测 | Book1_A/Book1_B:branch1
120 | 0.035循环.opju | 1 | 16 | 0.007 | -0.4173118 | 实测 | Book1_A/Book1_B:branch1
120 | 0.035循环.opju | 1 | 17 | 0.0098 | -0.4172366 | 实测 | Book1_A/Book1_B:branch1
120 | 0.035循环.opju | 1 | 18 | 0.0126 | -0.416683 | 实测 | Book1_A/Book1_B:branch1
120 | 0.035循环.opju | 1 | 19 | 0.0154 | -0.4169125 | 实测 | Book1_A/Book1_B:branch1
120 | 0.035循环.opju | 1 | 20 | 0.0182 | -0.4174488 | 实测 | Book1_A/Book1_B:branch1
120 | 0.035循环.opju | 1 | 21 | 0.021 | -0.4173033 | 实测 | Book1_A/Book1_B:branch1
120 | 0.035循环.opju | 1 | 22 | 0.0238 | -0.4172898 | 实测 | Book1_A/Book1_B:branch1
120 | 0.035循环.opju | 1 | 23 | 0.0266 | -0.4172166 | 实测 | Book1_A/Book1_B:branch1
120 | 0.035循环.opju | 1 | 24 | 0.0294 | -0.416443 | 实测 | Book1_A/Book1_B:branch1
120 | 0.035循环.opju | 1 | 25 | 0.0322 | -0.412901 | 实测 | Book1_A/Book1_B:branch1
120 | 0.035循环.opju | 1 | 26 | 0.035 | -0.411218 | 实测 | Book1_A/Book1_B:branch1
120 | 0.035循环.opju | 2 | 1 | 0.035 | -0.4104188 | 实测 | Book1_A/Book1_B:branch2
120 | 0.035循环.opju | 2 | 2 | 0.0322 | -0.4100312 | 实测 | Book1_A/Book1_B:branch2
120 | 0.035循环.opju | 2 | 3 | 0.0294 | -0.4099642 | 实测 | Book1_A/Book1_B:branch2
120 | 0.035循环.opju | 2 | 4 | 0.0266 | -0.4095564 | 实测 | Book1_A/Book1_B:branch2
120 | 0.035循环.opju | 2 | 5 | 0.0238 | -0.409596 | 实测 | Book1_A/Book1_B:branch2
120 | 0.035循环.opju | 2 | 6 | 0.021 | -0.4094962 | 实测 | Book1_A/Book1_B:branch2
120 | 0.035循环.opju | 2 | 7 | 0.0182 | -0.4095899 | 实测 | Book1_A/Book1_B:branch2
120 | 0.035循环.opju | 2 | 8 | 0.0154 | -0.4094953 | 实测 | Book1_A/Book1_B:branch2
120 | 0.035循环.opju | 2 | 9 | 0.0126 | -0.4094456 | 实测 | Book1_A/Book1_B:branch2
120 | 0.035循环.opju | 2 | 10 | 0.0098 | -0.4093931 | 实测 | Book1_A/Book1_B:branch2
120 | 0.035循环.opju | 2 | 11 | 0.007 | -0.4094829 | 实测 | Book1_A/Book1_B:branch2
120 | 0.035循环.opju | 2 | 12 | 0.0042 | -0.4093189 | 实测 | Book1_A/Book1_B:branch2
120 | 0.035循环.opju | 2 | 13 | 0.0014 | -0.4092719 | 实测 | Book1_A/Book1_B:branch2
120 | 0.035循环.opju | 2 | 14 | -0.0014 | -0.4092847 | 实测 | Book1_A/Book1_B:branch2
120 | 0.035循环.opju | 2 | 15 | -0.0042 | -0.4093345 | 实测 | Book1_A/Book1_B:branch2
120 | 0.035循环.opju | 2 | 16 | -0.007 | -0.4092149 | 实测 | Book1_A/Book1_B:branch2
120 | 0.035循环.opju | 2 | 17 | -0.0098 | -0.4092792 | 实测 | Book1_A/Book1_B:branch2
120 | 0.035循环.opju | 2 | 18 | -0.0126 | -0.4092152 | 实测 | Book1_A/Book1_B:branch2
120 | 0.035循环.opju | 2 | 19 | -0.0154 | -0.4091132 | 实测 | Book1_A/Book1_B:branch2
120 | 0.035循环.opju | 2 | 20 | -0.0182 | -0.4090714 | 实测 | Book1_A/Book1_B:branch2
120 | 0.035循环.opju | 2 | 21 | -0.021 | -0.4091385 | 实测 | Book1_A/Book1_B:branch2
120 | 0.035循环.opju | 2 | 22 | -0.0238 | -0.4092064 | 实测 | Book1_A/Book1_B:branch2
120 | 0.035循环.opju | 2 | 23 | -0.0266 | -0.4094627 | 实测 | Book1_A/Book1_B:branch2
120 | 0.035循环.opju | 2 | 24 | -0.0294 | -0.41015 | 实测 | Book1_A/Book1_B:branch2
120 | 0.035循环.opju | 2 | 25 | -0.0322 | -0.4143671 | 实测 | Book1_A/Book1_B:branch2
120 | 0.035循环.opju | 2 | 26 | -0.035 | -0.4182027 | 实测 | Book1_A/Book1_B:branch2
120 | 0.0368循环.opju | 1 | 1 | 0.04 | -0.4096352 | 实测 | Book1_B/Book1_B
120 | 0.0368循环.opju | 1 | 2 | 0.0368 | -0.4089577 | 实测 | Book1_B/Book1_B
120 | 0.0368循环.opju | 1 | 3 | 0.0336 | -0.4084666 | 实测 | Book1_B/Book1_B
120 | 0.0368循环.opju | 1 | 4 | 0.0304 | -0.4075689 | 实测 | Book1_B/Book1_B
120 | 0.0368循环.opju | 1 | 5 | 0.0272 | -0.4071648 | 实测 | Book1_B/Book1_B
120 | 0.0368循环.opju | 1 | 6 | 0.024 | -0.4071817 | 实测 | Book1_B/Book1_B
120 | 0.0368循环.opju | 1 | 7 | 0.0208 | -0.4070552 | 实测 | Book1_B/Book1_B
120 | 0.0368循环.opju | 1 | 8 | 0.0176 | -0.4072968 | 实测 | Book1_B/Book1_B
120 | 0.0368循环.opju | 1 | 9 | 0.0144 | -0.4069934 | 实测 | Book1_B/Book1_B
120 | 0.0368循环.opju | 1 | 10 | 0.0112 | -0.4071287 | 实测 | Book1_B/Book1_B
120 | 0.0368循环.opju | 1 | 11 | 0.008 | -0.4072501 | 实测 | Book1_B/Book1_B
120 | 0.0368循环.opju | 1 | 12 | 0.0048 | -0.4071299 | 实测 | Book1_B/Book1_B
120 | 0.0368循环.opju | 1 | 13 | 0.0016 | -0.4070857 | 实测 | Book1_B/Book1_B
120 | 0.0368循环.opju | 1 | 14 | -0.0016 | -0.4069859 | 实测 | Book1_B/Book1_B
120 | 0.0368循环.opju | 1 | 15 | -0.0048 | -0.4072535 | 实测 | Book1_B/Book1_B
120 | 0.0368循环.opju | 1 | 16 | -0.008 | -0.4071262 | 实测 | Book1_B/Book1_B
120 | 0.0368循环.opju | 1 | 17 | -0.0112 | -0.4071313 | 实测 | Book1_B/Book1_B
120 | 0.0368循环.opju | 1 | 18 | -0.0144 | -0.407236 | 实测 | Book1_B/Book1_B
120 | 0.0368循环.opju | 1 | 19 | -0.0176 | -0.4071864 | 实测 | Book1_B/Book1_B
120 | 0.0368循环.opju | 1 | 20 | -0.0208 | -0.4070793 | 实测 | Book1_B/Book1_B
120 | 0.0368循环.opju | 1 | 21 | -0.024 | -0.4073148 | 实测 | Book1_B/Book1_B
120 | 0.0368循环.opju | 1 | 22 | -0.0272 | -0.4066598 | 实测 | Book1_B/Book1_B
120 | 0.0368循环.opju | 1 | 23 | -0.0304 | -0.4086171 | 实测 | Book1_B/Book1_B
120 | 0.0368循环.opju | 1 | 24 | -0.0336 | -0.4146722 | 实测 | Book1_B/Book1_B
120 | 0.0368循环.opju | 1 | 25 | -0.0368 | -0.4184115 | 实测 | Book1_B/Book1_B
120 | 0.0368循环.opju | 1 | 26 | -0.04 | -0.4191439 | 实测 | Book1_B/Book1_B
120 | 0.0368循环.opju | 2 | 1 | -0.04 | -0.4182192 | 实测 | Book1_B/Book1_B
120 | 0.0368循环.opju | 2 | 2 | -0.0368 | -0.4194546 | 实测 | Book1_B/Book1_B
120 | 0.0368循环.opju | 2 | 3 | -0.0336 | -0.4188627 | 实测 | Book1_B/Book1_B
120 | 0.0368循环.opju | 2 | 4 | -0.0304 | -0.41845 | 实测 | Book1_B/Book1_B
120 | 0.0368循环.opju | 2 | 5 | -0.0272 | -0.419011 | 实测 | Book1_B/Book1_B
120 | 0.0368循环.opju | 2 | 6 | -0.024 | -0.4188093 | 实测 | Book1_B/Book1_B
120 | 0.0368循环.opju | 2 | 7 | -0.0208 | -0.4178515 | 实测 | Book1_B/Book1_B
120 | 0.0368循环.opju | 2 | 8 | -0.0176 | -0.4176648 | 实测 | Book1_B/Book1_B
120 | 0.0368循环.opju | 2 | 9 | -0.0144 | -0.4186035 | 实测 | Book1_B/Book1_B
120 | 0.0368循环.opju | 2 | 10 | -0.0112 | -0.4185824 | 实测 | Book1_B/Book1_B
120 | 0.0368循环.opju | 2 | 11 | -0.008 | -0.4185164 | 实测 | Book1_B/Book1_B
120 | 0.0368循环.opju | 2 | 12 | -0.0048 | -0.4182941 | 实测 | Book1_B/Book1_B
120 | 0.0368循环.opju | 2 | 13 | -0.0016 | -0.4174276 | 实测 | Book1_B/Book1_B
120 | 0.0368循环.opju | 2 | 14 | 0.0016 | -0.4168021 | 实测 | Book1_B/Book1_B
120 | 0.0368循环.opju | 2 | 15 | 0.0048 | -0.4177169 | 实测 | Book1_B/Book1_B
120 | 0.0368循环.opju | 2 | 16 | 0.008 | -0.4174259 | 实测 | Book1_B/Book1_B
120 | 0.0368循环.opju | 2 | 17 | 0.0112 | -0.4178856 | 实测 | Book1_B/Book1_B
120 | 0.0368循环.opju | 2 | 18 | 0.0144 | -0.4184061 | 实测 | Book1_B/Book1_B
120 | 0.0368循环.opju | 2 | 19 | 0.0176 | -0.4178287 | 实测 | Book1_B/Book1_B
120 | 0.0368循环.opju | 2 | 20 | 0.0208 | -0.4178791 | 实测 | Book1_B/Book1_B
120 | 0.0368循环.opju | 2 | 21 | 0.024 | -0.416987 | 实测 | Book1_B/Book1_B
120 | 0.0368循环.opju | 2 | 22 | 0.0272 | -0.4180716 | 实测 | Book1_B/Book1_B
120 | 0.0368循环.opju | 2 | 23 | 0.0304 | -0.4162603 | 实测 | Book1_B/Book1_B
120 | 0.0368循环.opju | 2 | 24 | 0.0336 | -0.408795 | 实测 | Book1_B/Book1_B
120 | 0.0368循环.opju | 2 | 25 | 0.0368 | -0.4087133 | 实测 | Book1_B/Book1_B
120 | 0.0368循环.opju | 2 | 26 | 0.04 | -0.4079862 | 实测 | Book1_B/Book1_B
135 | 0.035循环.opju | 1 | 1 | 0.035 | -0.6325443 | 实测 | Book1_A/Book1_B:branch1
135 | 0.035循环.opju | 1 | 2 | 0.0322 | -0.6318514 | 实测 | Book1_A/Book1_B:branch1
135 | 0.035循环.opju | 1 | 3 | 0.0294 | -0.6313412 | 实测 | Book1_A/Book1_B:branch1
135 | 0.035循环.opju | 1 | 4 | 0.0266 | -0.6313207 | 实测 | Book1_A/Book1_B:branch1
135 | 0.035循环.opju | 1 | 5 | 0.0238 | -0.6309984 | 实测 | Book1_A/Book1_B:branch1
135 | 0.035循环.opju | 1 | 6 | 0.021 | -0.6309587 | 实测 | Book1_A/Book1_B:branch1
135 | 0.035循环.opju | 1 | 7 | 0.0182 | -0.6310275 | 实测 | Book1_A/Book1_B:branch1
135 | 0.035循环.opju | 1 | 8 | 0.0154 | -0.6309269 | 实测 | Book1_A/Book1_B:branch1
135 | 0.035循环.opju | 1 | 9 | 0.0126 | -0.631123 | 实测 | Book1_A/Book1_B:branch1
135 | 0.035循环.opju | 1 | 10 | 0.0098 | -0.6310373 | 实测 | Book1_A/Book1_B:branch1
135 | 0.035循环.opju | 1 | 11 | 0.007 | -0.631178 | 实测 | Book1_A/Book1_B:branch1
135 | 0.035循环.opju | 1 | 12 | 0.0042 | -0.6310752 | 实测 | Book1_A/Book1_B:branch1
135 | 0.035循环.opju | 1 | 13 | 0.0014 | -0.6314694 | 实测 | Book1_A/Book1_B:branch1
135 | 0.035循环.opju | 1 | 14 | -0.0014 | -0.631081 | 实测 | Book1_A/Book1_B:branch1
135 | 0.035循环.opju | 1 | 15 | -0.0042 | -0.631013 | 实测 | Book1_A/Book1_B:branch1
135 | 0.035循环.opju | 1 | 16 | -0.007 | -0.6312222 | 实测 | Book1_A/Book1_B:branch1
135 | 0.035循环.opju | 1 | 17 | -0.0098 | -0.6312424 | 实测 | Book1_A/Book1_B:branch1
135 | 0.035循环.opju | 1 | 18 | -0.0126 | -0.6311933 | 实测 | Book1_A/Book1_B:branch1
135 | 0.035循环.opju | 1 | 19 | -0.0154 | -0.6310397 | 实测 | Book1_A/Book1_B:branch1
135 | 0.035循环.opju | 1 | 20 | -0.0182 | -0.6312723 | 实测 | Book1_A/Book1_B:branch1
135 | 0.035循环.opju | 1 | 21 | -0.021 | -0.6313395 | 实测 | Book1_A/Book1_B:branch1
135 | 0.035循环.opju | 1 | 22 | -0.0238 | -0.6312899 | 实测 | Book1_A/Book1_B:branch1
135 | 0.035循环.opju | 1 | 23 | -0.0266 | -0.6313573 | 实测 | Book1_A/Book1_B:branch1
135 | 0.035循环.opju | 1 | 24 | -0.0294 | -0.6320846 | 实测 | Book1_A/Book1_B:branch1
135 | 0.035循环.opju | 1 | 25 | -0.0322 | -0.6356401 | 实测 | Book1_A/Book1_B:branch1
135 | 0.035循环.opju | 1 | 26 | -0.035 | -0.6411204 | 实测 | Book1_A/Book1_B:branch1
135 | 0.035循环.opju | 2 | 1 | -0.035 | -0.6413151 | 实测 | Book1_A/Book1_B:branch2
135 | 0.035循环.opju | 2 | 2 | -0.0322 | -0.6416601 | 实测 | Book1_A/Book1_B:branch2
135 | 0.035循环.opju | 2 | 3 | -0.0294 | -0.6414495 | 实测 | Book1_A/Book1_B:branch2
135 | 0.035循环.opju | 2 | 4 | -0.0266 | -0.6413566 | 实测 | Book1_A/Book1_B:branch2
135 | 0.035循环.opju | 2 | 5 | -0.0238 | -0.6412486 | 实测 | Book1_A/Book1_B:branch2
135 | 0.035循环.opju | 2 | 6 | -0.021 | -0.6413909 | 实测 | Book1_A/Book1_B:branch2
135 | 0.035循环.opju | 2 | 7 | -0.0182 | -0.6411813 | 实测 | Book1_A/Book1_B:branch2
135 | 0.035循环.opju | 2 | 8 | -0.0154 | -0.6411641 | 实测 | Book1_A/Book1_B:branch2
135 | 0.035循环.opju | 2 | 9 | -0.0126 | -0.6411284 | 实测 | Book1_A/Book1_B:branch2
135 | 0.035循环.opju | 2 | 10 | -0.0098 | -0.6409621 | 实测 | Book1_A/Book1_B:branch2
135 | 0.035循环.opju | 2 | 11 | -0.007 | -0.6411345 | 实测 | Book1_A/Book1_B:branch2
135 | 0.035循环.opju | 2 | 12 | -0.0042 | -0.6408864 | 实测 | Book1_A/Book1_B:branch2
135 | 0.035循环.opju | 2 | 13 | -0.0014 | -0.640952 | 实测 | Book1_A/Book1_B:branch2
135 | 0.035循环.opju | 2 | 14 | 0.0014 | -0.641101 | 实测 | Book1_A/Book1_B:branch2
135 | 0.035循环.opju | 2 | 15 | 0.0042 | -0.6408389 | 实测 | Book1_A/Book1_B:branch2
135 | 0.035循环.opju | 2 | 16 | 0.007 | -0.6410121 | 实测 | Book1_A/Book1_B:branch2
135 | 0.035循环.opju | 2 | 17 | 0.0098 | -0.640979 | 实测 | Book1_A/Book1_B:branch2
135 | 0.035循环.opju | 2 | 18 | 0.0126 | -0.6408896 | 实测 | Book1_A/Book1_B:branch2
135 | 0.035循环.opju | 2 | 19 | 0.0154 | -0.64085 | 实测 | Book1_A/Book1_B:branch2
135 | 0.035循环.opju | 2 | 20 | 0.0182 | -0.6407942 | 实测 | Book1_A/Book1_B:branch2
135 | 0.035循环.opju | 2 | 21 | 0.021 | -0.6408528 | 实测 | Book1_A/Book1_B:branch2
135 | 0.035循环.opju | 2 | 22 | 0.0238 | -0.6409464 | 实测 | Book1_A/Book1_B:branch2
135 | 0.035循环.opju | 2 | 23 | 0.0266 | -0.6408134 | 实测 | Book1_A/Book1_B:branch2
135 | 0.035循环.opju | 2 | 24 | 0.0294 | -0.6400805 | 实测 | Book1_A/Book1_B:branch2
135 | 0.035循环.opju | 2 | 25 | 0.0322 | -0.6373219 | 实测 | Book1_A/Book1_B:branch2
135 | 0.035循环.opju | 2 | 26 | 0.035 | -0.6325653 | 实测 | Book1_A/Book1_B:branch2
135 | 0.04循环.opju | 1 | 1 | -0.04 | -0.6475611 | 实测 | Book1_A/Book1_B:branch1
135 | 0.04循环.opju | 1 | 2 | -0.0368 | -0.6470546 | 实测 | Book1_A/Book1_B:branch1
135 | 0.04循环.opju | 1 | 3 | -0.0336 | -0.6472728 | 实测 | Book1_A/Book1_B:branch1
135 | 0.04循环.opju | 1 | 4 | -0.0304 | -0.6470683 | 实测 | Book1_A/Book1_B:branch1
135 | 0.04循环.opju | 1 | 5 | -0.0272 | -0.6467832 | 实测 | Book1_A/Book1_B:branch1
135 | 0.04循环.opju | 1 | 6 | -0.024 | -0.6464249 | 实测 | Book1_A/Book1_B:branch1
135 | 0.04循环.opju | 1 | 7 | -0.0208 | -0.6464726 | 实测 | Book1_A/Book1_B:branch1
135 | 0.04循环.opju | 1 | 8 | -0.0176 | -0.64659 | 实测 | Book1_A/Book1_B:branch1
135 | 0.04循环.opju | 1 | 9 | -0.0144 | -0.6464721 | 实测 | Book1_A/Book1_B:branch1
135 | 0.04循环.opju | 1 | 10 | -0.0112 | -0.6464965 | 实测 | Book1_A/Book1_B:branch1
135 | 0.04循环.opju | 1 | 11 | -0.008 | -0.6465468 | 实测 | Book1_A/Book1_B:branch1
135 | 0.04循环.opju | 1 | 12 | -0.0048 | -0.6464554 | 实测 | Book1_A/Book1_B:branch1
135 | 0.04循环.opju | 1 | 13 | -0.0016 | -0.646545 | 实测 | Book1_A/Book1_B:branch1
135 | 0.04循环.opju | 1 | 14 | 0.0016 | -0.6465916 | 实测 | Book1_A/Book1_B:branch1
135 | 0.04循环.opju | 1 | 15 | 0.0048 | -0.6466435 | 实测 | Book1_A/Book1_B:branch1
135 | 0.04循环.opju | 1 | 16 | 0.008 | -0.6467338 | 实测 | Book1_A/Book1_B:branch1
135 | 0.04循环.opju | 1 | 17 | 0.0112 | -0.6467111 | 实测 | Book1_A/Book1_B:branch1
135 | 0.04循环.opju | 1 | 18 | 0.0144 | -0.6467951 | 实测 | Book1_A/Book1_B:branch1
135 | 0.04循环.opju | 1 | 19 | 0.0176 | -0.6468112 | 实测 | Book1_A/Book1_B:branch1
135 | 0.04循环.opju | 1 | 20 | 0.0208 | -0.6469003 | 实测 | Book1_A/Book1_B:branch1
135 | 0.04循环.opju | 1 | 21 | 0.024 | -0.6468598 | 实测 | Book1_A/Book1_B:branch1
135 | 0.04循环.opju | 1 | 22 | 0.0272 | -0.6467018 | 实测 | Book1_A/Book1_B:branch1
135 | 0.04循环.opju | 1 | 23 | 0.0304 | -0.6453068 | 实测 | Book1_A/Book1_B:branch1
135 | 0.04循环.opju | 1 | 24 | 0.0336 | -0.6418438 | 实测 | Book1_A/Book1_B:branch1
135 | 0.04循环.opju | 1 | 25 | 0.0368 | -0.6405472 | 实测 | Book1_A/Book1_B:branch1
135 | 0.04循环.opju | 1 | 26 | 0.04 | -0.6400183 | 实测 | Book1_A/Book1_B:branch1
135 | 0.04循环.opju | 2 | 1 | 0.04 | -0.6389956 | 实测 | Book1_A/Book1_B:branch2
135 | 0.04循环.opju | 2 | 2 | 0.0368 | -0.6401372 | 实测 | Book1_A/Book1_B:branch2
135 | 0.04循环.opju | 2 | 3 | 0.0336 | -0.6388675 | 实测 | Book1_A/Book1_B:branch2
135 | 0.04循环.opju | 2 | 4 | 0.0304 | -0.6392548 | 实测 | Book1_A/Book1_B:branch2
135 | 0.04循环.opju | 2 | 5 | 0.0272 | -0.6392489 | 实测 | Book1_A/Book1_B:branch2
135 | 0.04循环.opju | 2 | 6 | 0.024 | -0.6391137 | 实测 | Book1_A/Book1_B:branch2
135 | 0.04循环.opju | 2 | 7 | 0.0208 | -0.6391106 | 实测 | Book1_A/Book1_B:branch2
135 | 0.04循环.opju | 2 | 8 | 0.0176 | -0.6391552 | 实测 | Book1_A/Book1_B:branch2
135 | 0.04循环.opju | 2 | 9 | 0.0144 | -0.6390741 | 实测 | Book1_A/Book1_B:branch2
135 | 0.04循环.opju | 2 | 10 | 0.0112 | -0.6393086 | 实测 | Book1_A/Book1_B:branch2
135 | 0.04循环.opju | 2 | 11 | 0.008 | -0.6393346 | 实测 | Book1_A/Book1_B:branch2
135 | 0.04循环.opju | 2 | 12 | 0.0048 | -0.6395017 | 实测 | Book1_A/Book1_B:branch2
135 | 0.04循环.opju | 2 | 13 | 0.0016 | -0.6394359 | 实测 | Book1_A/Book1_B:branch2
135 | 0.04循环.opju | 2 | 14 | -0.0016 | -0.6395095 | 实测 | Book1_A/Book1_B:branch2
135 | 0.04循环.opju | 2 | 15 | -0.0048 | -0.639523 | 实测 | Book1_A/Book1_B:branch2
135 | 0.04循环.opju | 2 | 16 | -0.008 | -0.6396165 | 实测 | Book1_A/Book1_B:branch2
135 | 0.04循环.opju | 2 | 17 | -0.0112 | -0.6395989 | 实测 | Book1_A/Book1_B:branch2
135 | 0.04循环.opju | 2 | 18 | -0.0144 | -0.6393509 | 实测 | Book1_A/Book1_B:branch2
135 | 0.04循环.opju | 2 | 19 | -0.0176 | -0.6392261 | 实测 | Book1_A/Book1_B:branch2
135 | 0.04循环.opju | 2 | 20 | -0.0208 | -0.639323 | 实测 | Book1_A/Book1_B:branch2
135 | 0.04循环.opju | 2 | 21 | -0.024 | -0.6396213 | 实测 | Book1_A/Book1_B:branch2
135 | 0.04循环.opju | 2 | 22 | -0.0272 | -0.6398309 | 实测 | Book1_A/Book1_B:branch2
135 | 0.04循环.opju | 2 | 23 | -0.0304 | -0.640685 | 实测 | Book1_A/Book1_B:branch2
135 | 0.04循环.opju | 2 | 24 | -0.0336 | -0.6457823 | 实测 | Book1_A/Book1_B:branch2
135 | 0.04循环.opju | 2 | 25 | -0.0368 | -0.6484942 | 实测 | Book1_A/Book1_B:branch2
135 | 0.04循环.opju | 2 | 26 | -0.04 | -0.648321 | 实测 | Book1_A/Book1_B:branch2
150 | 0.035循环.opju | 1 | 1 | 0.035 | 0.451852 | 实测 | Book1_A/Book1_B:branch1
150 | 0.035循环.opju | 1 | 2 | 0.0322 | 0.4523178 | 实测 | Book1_A/Book1_B:branch1
150 | 0.035循环.opju | 1 | 3 | 0.0294 | 0.4525159 | 实测 | Book1_A/Book1_B:branch1
150 | 0.035循环.opju | 1 | 4 | 0.0266 | 0.4520835 | 实测 | Book1_A/Book1_B:branch1
150 | 0.035循环.opju | 1 | 5 | 0.0238 | 0.4523318 | 实测 | Book1_A/Book1_B:branch1
150 | 0.035循环.opju | 1 | 6 | 0.021 | 0.4522789 | 实测 | Book1_A/Book1_B:branch1
150 | 0.035循环.opju | 1 | 7 | 0.0182 | 0.4524007 | 实测 | Book1_A/Book1_B:branch1
150 | 0.035循环.opju | 1 | 8 | 0.0154 | 0.4523987 | 实测 | Book1_A/Book1_B:branch1
150 | 0.035循环.opju | 1 | 9 | 0.0126 | 0.4526015 | 实测 | Book1_A/Book1_B:branch1
150 | 0.035循环.opju | 1 | 10 | 0.0098 | 0.4526397 | 实测 | Book1_A/Book1_B:branch1
150 | 0.035循环.opju | 1 | 11 | 0.007 | 0.4527066 | 实测 | Book1_A/Book1_B:branch1
150 | 0.035循环.opju | 1 | 12 | 0.0042 | 0.4528071 | 实测 | Book1_A/Book1_B:branch1
150 | 0.035循环.opju | 1 | 13 | 0.0014 | 0.4528142 | 实测 | Book1_A/Book1_B:branch1
150 | 0.035循环.opju | 1 | 14 | -0.0014 | 0.4528534 | 实测 | Book1_A/Book1_B:branch1
150 | 0.035循环.opju | 1 | 15 | -0.0042 | 0.4529531 | 实测 | Book1_A/Book1_B:branch1
150 | 0.035循环.opju | 1 | 16 | -0.007 | 0.4530661 | 实测 | Book1_A/Book1_B:branch1
150 | 0.035循环.opju | 1 | 17 | -0.0098 | 0.4531054 | 实测 | Book1_A/Book1_B:branch1
150 | 0.035循环.opju | 1 | 18 | -0.0126 | 0.4531506 | 实测 | Book1_A/Book1_B:branch1
150 | 0.035循环.opju | 1 | 19 | -0.0154 | 0.4533978 | 实测 | Book1_A/Book1_B:branch1
150 | 0.035循环.opju | 1 | 20 | -0.0182 | 0.453388 | 实测 | Book1_A/Book1_B:branch1
150 | 0.035循环.opju | 1 | 21 | -0.021 | 0.4534669 | 实测 | Book1_A/Book1_B:branch1
150 | 0.035循环.opju | 1 | 22 | -0.0238 | 0.4535892 | 实测 | Book1_A/Book1_B:branch1
150 | 0.035循环.opju | 1 | 23 | -0.0266 | 0.4533329 | 实测 | Book1_A/Book1_B:branch1
150 | 0.035循环.opju | 1 | 24 | -0.0294 | 0.4522896 | 实测 | Book1_A/Book1_B:branch1
150 | 0.035循环.opju | 1 | 25 | -0.0322 | 0.448196 | 实测 | Book1_A/Book1_B:branch1
150 | 0.035循环.opju | 1 | 26 | -0.035 | 0.4442572 | 实测 | Book1_A/Book1_B:branch1
150 | 0.035循环.opju | 2 | 1 | -0.035 | 0.4437517 | 实测 | Book1_A/Book1_B:branch2
150 | 0.035循环.opju | 2 | 2 | -0.0322 | 0.443588 | 实测 | Book1_A/Book1_B:branch2
150 | 0.035循环.opju | 2 | 3 | -0.0294 | 0.4438439 | 实测 | Book1_A/Book1_B:branch2
150 | 0.035循环.opju | 2 | 4 | -0.0266 | 0.4440934 | 实测 | Book1_A/Book1_B:branch2
150 | 0.035循环.opju | 2 | 5 | -0.0238 | 0.4443411 | 实测 | Book1_A/Book1_B:branch2
150 | 0.035循环.opju | 2 | 6 | -0.021 | 0.4444994 | 实测 | Book1_A/Book1_B:branch2
150 | 0.035循环.opju | 2 | 7 | -0.0182 | 0.4443625 | 实测 | Book1_A/Book1_B:branch2
150 | 0.035循环.opju | 2 | 8 | -0.0154 | 0.4446945 | 实测 | Book1_A/Book1_B:branch2
150 | 0.035循环.opju | 2 | 9 | -0.0126 | 0.4446623 | 实测 | Book1_A/Book1_B:branch2
150 | 0.035循环.opju | 2 | 10 | -0.0098 | 0.4447924 | 实测 | Book1_A/Book1_B:branch2
150 | 0.035循环.opju | 2 | 11 | -0.007 | 0.4449734 | 实测 | Book1_A/Book1_B:branch2
150 | 0.035循环.opju | 2 | 12 | -0.0042 | 0.444903 | 实测 | Book1_A/Book1_B:branch2
150 | 0.035循环.opju | 2 | 13 | -0.0014 | 0.4450735 | 实测 | Book1_A/Book1_B:branch2
150 | 0.035循环.opju | 2 | 14 | 0.0014 | 0.4451727 | 实测 | Book1_A/Book1_B:branch2
150 | 0.035循环.opju | 2 | 15 | 0.0042 | 0.4451839 | 实测 | Book1_A/Book1_B:branch2
150 | 0.035循环.opju | 2 | 16 | 0.007 | 0.4452207 | 实测 | Book1_A/Book1_B:branch2
150 | 0.035循环.opju | 2 | 17 | 0.0098 | 0.4454305 | 实测 | Book1_A/Book1_B:branch2
150 | 0.035循环.opju | 2 | 18 | 0.0126 | 0.4452094 | 实测 | Book1_A/Book1_B:branch2
150 | 0.035循环.opju | 2 | 19 | 0.0154 | 0.4453658 | 实测 | Book1_A/Book1_B:branch2
150 | 0.035循环.opju | 2 | 20 | 0.0182 | 0.4454454 | 实测 | Book1_A/Book1_B:branch2
150 | 0.035循环.opju | 2 | 21 | 0.021 | 0.4455262 | 实测 | Book1_A/Book1_B:branch2
150 | 0.035循环.opju | 2 | 22 | 0.0238 | 0.4457014 | 实测 | Book1_A/Book1_B:branch2
150 | 0.035循环.opju | 2 | 23 | 0.0266 | 0.4448474 | 实测 | Book1_A/Book1_B:branch2
150 | 0.035循环.opju | 2 | 24 | 0.0294 | 0.4477797 | 实测 | Book1_A/Book1_B:branch2
150 | 0.035循环.opju | 2 | 25 | 0.0322 | 0.450381 | 实测 | Book1_A/Book1_B:branch2
150 | 0.035循环.opju | 2 | 26 | 0.035 | 0.4531427 | 实测 | Book1_A/Book1_B:branch2
165 | UNTITLED.opju | 1 | 1 | -0.035 | 1.21753 | 实测 | Book1_A/Book1_B:branch1
165 | UNTITLED.opju | 1 | 2 | -0.0322 | 1.2164 | 实测 | Book1_A/Book1_B:branch1
165 | UNTITLED.opju | 1 | 3 | -0.0294 | 1.21632 | 实测 | Book1_A/Book1_B:branch1
165 | UNTITLED.opju | 1 | 4 | -0.0266 | 1.2163 | 实测 | Book1_A/Book1_B:branch1
165 | UNTITLED.opju | 1 | 5 | -0.0238 | 1.21633 | 实测 | Book1_A/Book1_B:branch1
165 | UNTITLED.opju | 1 | 6 | -0.021 | 1.21628 | 实测 | Book1_A/Book1_B:branch1
165 | UNTITLED.opju | 1 | 7 | -0.0182 | 1.21626 | 实测 | Book1_A/Book1_B:branch1
165 | UNTITLED.opju | 1 | 8 | -0.0154 | 1.21638 | 实测 | Book1_A/Book1_B:branch1
165 | UNTITLED.opju | 1 | 9 | -0.0126 | 1.21628 | 实测 | Book1_A/Book1_B:branch1
165 | UNTITLED.opju | 1 | 10 | -0.0098 | 1.21652 | 实测 | Book1_A/Book1_B:branch1
165 | UNTITLED.opju | 1 | 11 | -0.007 | 1.21643 | 实测 | Book1_A/Book1_B:branch1
165 | UNTITLED.opju | 1 | 12 | -0.0042 | 1.21633 | 实测 | Book1_A/Book1_B:branch1
165 | UNTITLED.opju | 1 | 13 | -0.0014 | 1.21639 | 实测 | Book1_A/Book1_B:branch1
165 | UNTITLED.opju | 1 | 14 | 0.0014 | 1.21637 | 实测 | Book1_A/Book1_B:branch1
165 | UNTITLED.opju | 1 | 15 | 0.0042 | 1.2165 | 实测 | Book1_A/Book1_B:branch1
165 | UNTITLED.opju | 1 | 16 | 0.007 | 1.21658 | 实测 | Book1_A/Book1_B:branch1
165 | UNTITLED.opju | 1 | 17 | 0.0098 | 1.2165 | 实测 | Book1_A/Book1_B:branch1
165 | UNTITLED.opju | 1 | 18 | 0.0126 | 1.21657 | 实测 | Book1_A/Book1_B:branch1
165 | UNTITLED.opju | 1 | 19 | 0.0154 | 1.21662 | 实测 | Book1_A/Book1_B:branch1
165 | UNTITLED.opju | 1 | 20 | 0.0182 | 1.21655 | 实测 | Book1_A/Book1_B:branch1
165 | UNTITLED.opju | 1 | 21 | 0.021 | 1.21663 | 实测 | Book1_A/Book1_B:branch1
165 | UNTITLED.opju | 1 | 22 | 0.0238 | 1.21668 | 实测 | Book1_A/Book1_B:branch1
165 | UNTITLED.opju | 1 | 23 | 0.0266 | 1.21688 | 实测 | Book1_A/Book1_B:branch1
165 | UNTITLED.opju | 1 | 24 | 0.0294 | 1.21777 | 实测 | Book1_A/Book1_B:branch1
165 | UNTITLED.opju | 1 | 25 | 0.0322 | 1.22151 | 实测 | Book1_A/Book1_B:branch1
165 | UNTITLED.opju | 1 | 26 | 0.035 | 1.22577 | 实测 | Book1_A/Book1_B:branch1
165 | UNTITLED.opju | 2 | 1 | 0.035 | 1.224138 | 实测 | Book1_A/Book1_B:branch2
165 | UNTITLED.opju | 2 | 2 | 0.0322 | 1.224929 | 实测 | Book1_A/Book1_B:branch2
165 | UNTITLED.opju | 2 | 3 | 0.0294 | 1.225155 | 实测 | Book1_A/Book1_B:branch2
165 | UNTITLED.opju | 2 | 4 | 0.0266 | 1.225689 | 实测 | Book1_A/Book1_B:branch2
165 | UNTITLED.opju | 2 | 5 | 0.0238 | 1.225645 | 实测 | Book1_A/Book1_B:branch2
165 | UNTITLED.opju | 2 | 6 | 0.021 | 1.225693 | 实测 | Book1_A/Book1_B:branch2
165 | UNTITLED.opju | 2 | 7 | 0.0182 | 1.225895 | 实测 | Book1_A/Book1_B:branch2
165 | UNTITLED.opju | 2 | 8 | 0.0154 | 1.225818 | 实测 | Book1_A/Book1_B:branch2
165 | UNTITLED.opju | 2 | 9 | 0.0126 | 1.225955 | 实测 | Book1_A/Book1_B:branch2
165 | UNTITLED.opju | 2 | 10 | 0.0098 | 1.226147 | 实测 | Book1_A/Book1_B:branch2
165 | UNTITLED.opju | 2 | 11 | 0.007 | 1.225938 | 实测 | Book1_A/Book1_B:branch2
165 | UNTITLED.opju | 2 | 12 | 0.0042 | 1.226079 | 实测 | Book1_A/Book1_B:branch2
165 | UNTITLED.opju | 2 | 13 | 0.0014 | 1.226146 | 实测 | Book1_A/Book1_B:branch2
165 | UNTITLED.opju | 2 | 14 | -0.0014 | 1.226591 | 实测 | Book1_A/Book1_B:branch2
165 | UNTITLED.opju | 2 | 15 | -0.0042 | 1.226152 | 实测 | Book1_A/Book1_B:branch2
165 | UNTITLED.opju | 2 | 16 | -0.007 | 1.226212 | 实测 | Book1_A/Book1_B:branch2
165 | UNTITLED.opju | 2 | 17 | -0.0098 | 1.226228 | 实测 | Book1_A/Book1_B:branch2
165 | UNTITLED.opju | 2 | 18 | -0.0126 | 1.226214 | 实测 | Book1_A/Book1_B:branch2
165 | UNTITLED.opju | 2 | 19 | -0.0154 | 1.226228 | 实测 | Book1_A/Book1_B:branch2
165 | UNTITLED.opju | 2 | 20 | -0.0182 | 1.226178 | 实测 | Book1_A/Book1_B:branch2
165 | UNTITLED.opju | 2 | 21 | -0.021 | 1.226158 | 实测 | Book1_A/Book1_B:branch2
165 | UNTITLED.opju | 2 | 22 | -0.0238 | 1.226218 | 实测 | Book1_A/Book1_B:branch2
165 | UNTITLED.opju | 2 | 23 | -0.0266 | 1.226016 | 实测 | Book1_A/Book1_B:branch2
165 | UNTITLED.opju | 2 | 24 | -0.0294 | 1.225016 | 实测 | Book1_A/Book1_B:branch2
165 | UNTITLED.opju | 2 | 25 | -0.0322 | 1.21973 | 实测 | Book1_A/Book1_B:branch2
165 | UNTITLED.opju | 2 | 26 | -0.035 | 1.214201 | 实测 | Book1_A/Book1_B:branch2

## 方法与限制
内容 | 说明
原始数据 | 来自用户上传的 2402数据处理.rar；OPJU 数值经 CPYUA/FPC 解码。
角度 | 依据用户图片按上排 0/15/30/45/60/75°、下排 90/105/120/135/150/165°解释。
翻转幅度 A | 每条回线两条相反扫流支路，在 ¦I¦≤0.60 Imax 的中心平台取中位数，其差值的绝对值 A=¦R1−R2¦。
单位 | 原始 OPJU 纵轴未提供明确单位；本报告保留原始数值，不能擅自称为 Ω。电流按 A，图中另标 mA。
角度规律 | 实测表现为 0–90° 的单峰翻转区，90–165° 接近小基线；数据不足以确认唯一三角函数或微观机理。
选用模型 | 用 0/45/75/90° 四个实测锚点的保形 PCHIP 插值生成缺失角度幅度；同时给出参考式 A=A_b+A1·max[0,sin(2θ)]。
参考三角式 | A_b 为 90–165°实测幅度中位数，A1 用 45°和75°点拟合；该式用于趋势比较，不作为机理证明。
缺失角度 | 15°、30°、60° 的回线是模型预测；回线形状借用 45°实测支路并按 A 缩放，未添加随机噪声，不能当作实测。
0°异常 | 0°幅度明显高于 90–165°基线；可能与边界角、初始化或回线端点有关，建议优先复测。
验证建议 | 在相同 Imax、脉冲宽度、初始化和读出电流下复测 15/30/60°；用同样平台窗口更新 A，再检验 PCHIP/半波正弦残差。